## Edition
ASME BPVC Section II-D Metric - 2023 Edition
Issued : 2025.2.4
Modified :

## Table-1A
Composition | Product | Spec No | Type/Grade | Class | Size/Tck | P-No. | Group No. | Min. Tensile Strength, MPa | Min. Yield Strength, MPa | VIII-1—Applic. and Max. Temp. Limit (°C) | External Pressure Chart No. | Notes | 0 | 40 | 65 | 100 | 125 | 150 | 200 | 250 | 300 | 325 | 350 | 375 | 400 | 425 | 450 | 475 | 500 | 525 | 550 | 575 | 600 | 625 | 650 | 675 | 700 | 725 | 750 | 775 | 800 | 825 | 850 | 875 | 900
Blank | Blank | Blank | Blank | … | … | 0 | 0 | 0 | 0 | 0 | … | … | 0 | 0 | 0 | 0 | 0 | 0 | 0 | 0 | 0 | 0 | 0 | 0 | 0 | 0 | 0 | 0 | 0 | 0 | 0 | 0 | 0 | 0 | 0 | 0 | 0 | 0 | 0 | 0 | 0 | 0 | 0 | 0 | 0
Carbon steel | Sheet | SA–1008 | CS–A | … | … | 1 | 1 | 275 | 140 | 343 | CS–6 | … | 78.6 | 78.6 | 78.6 | 78.6 | 78.6 | 78.6 | 78.6 | 76 | 71.6 | 69.6 | 67.8
Carbon steel | Sheet | SA–1008 | CS–B | … | … | 1 | 1 | 275 | 140 | 343 | CS–6 | … | 78.6 | 78.6 | 78.6 | 78.6 | 78.6 | 78.6 | 78.6 | 76 | 71.6 | 69.6 | 67.8
Carbon steel | Bar | SA–675 | 45 | … | … | 1 | 1 | 310 | 155 | 482 | CS–6 | G10, G22, T10 | 88.9 | 88.9 | 88.9 | 88.9 | 88.9 | 88.9 | 88.4 | 85 | 80.7 | 78.4 | 75.8 | 73.5 | 71.5 | 64 | 56.1 | 44.5 | 31.7
Carbon steel | Wld. pipe | SA–134 | A283A | … | … | 1 | 1 | 310 | 165 | NP | CS–1 | W12 | 88.9 | 88.9 | 88.9 | 88.9 | 88.9 | 88.9
Carbon steel | Plate | SA–285 | A | … | … | 1 | 1 | 310 | 165 | 482 | CS–1 | G10, T2 | 88.9 | 88.9 | 88.9 | 88.9 | 88.9 | 88.9 | 88.9 | 88.9 | 86.3 | 83.8 | 81.4 | 78.8 | 73.4 | 64 | 56.1 | 44.5 | 31.7
Carbon steel | Wld. pipe | SA–672 | A45 | … | … | 1 | 1 | 310 | 165 | NP | CS–1 | S6, W10, W12 | 88.9 | 88.9 | 88.9 | 88.9 | 88.9 | 88.9 | 88.9 | 88.9 | 86.3 | 83.8 | 81.4 | 78.8
Carbon steel | Sheet | SA–414 | A | … | … | 1 | 1 | 310 | 170 | 482 | CS–1 | G10, T2 | 88.9 | 88.9 | 88.9 | 88.9 | 88.9 | 88.9 | 88.9 | 88.9 | 88.5 | 87.5 | 84.8 | 81.2 | 73.4 | 64 | 56.1 | 44.5 | 31.7
Carbon steel | Wld. tube | SA–178 | A | … | … | 1 | 1 | 325 | 180 | NP | CS–1 | G4, G10, S1, T2, W13 | 92.4 | 92.4 | 92.4 | 92.4 | 92.4 | 92.4 | 92.4 | 92.4 | 91.9 | 90.7 | 87.8 | 84.3 | 73.3 | 63.9 | 56.2 | 44.5 | 31.9 | 21.8 | 12.7
Carbon steel | Wld. tube | SA–178 | A | … | … | 1 | 1 | 325 | 180 | 538 | CS–1 | G3, G10, G24, S1, T2, W6 | 78.6 | 78.6 | 78.6 | 78.6 | 78.6 | 78.6 | 78.6 | 78.6 | 78.1 | 77.1 | 74.7 | 71.4 | 62.3 | 54.2 | 47.6 | 37.7 | 27.1 | 18.5 | 10.6
Carbon steel | Smls. tube | SA–179 | … | … | … | 1 | 1 | 325 | 180 | 482 | CS–1 | G10, T2 | 92.4 | 92.4 | 92.4 | 92.4 | 92.4 | 92.4 | 92.4 | 92.4 | 91.9 | 90.7 | 87.8 | 84.3 | 73.3 | 63.9 | 56.2 | 44.5 | 31.9
Carbon steel | Smls. tube | SA–192 | … | … | … | 1 | 1 | 325 | 180 | 538 | CS–1 | G10, S1, T2 | 92.4 | 92.4 | 92.4 | 92.4 | 92.4 | 92.4 | 92.4 | 92.4 | 91.9 | 90.7 | 87.8 | 84.3 | 73.3 | 63.9 | 56.2 | 44.5 | 31.9 | 21.8 | 12.7
Carbon steel | Wld. tube | SA–214 | … | … | … | 1 | 1 | 325 | 180 | 538 | CS–1 | G24, T2, W6 | 78.6 | 78.6 | 78.6 | 78.6 | 78.6 | 78.6 | 78.6 | 78.6 | 78.1 | 77.1 | 74.7 | 71.4 | 62.3 | 54.2 | 47.6 | 37.7 | 27.1 | 18.5 | 10.6
Carbon steel | Smls. tube | SA–556 | A2 | … | … | 1 | 1 | 325 | 180 | 538 | CS–1 | G10, T2 | 92.4 | 92.4 | 92.4 | 92.4 | 92.4 | 92.4 | 92.4 | 92.4 | 91.9 | 90.7 | 87.8 | 84.3 | 73.3 | 63.9 | 56.2 | 44.5 | 31.9 | 21.8 | 12.7
Carbon steel | Wld. tube | SA–557 | A2 | … | … | 1 | 1 | 325 | 180 | 538 | CS–1 | G24, T2, W6 | 78.6 | 78.6 | 78.6 | 78.6 | 78.6 | 78.6 | 78.6 | 78.6 | 78.1 | 77.1 | 74.7 | 71.4 | 62.3 | 54.2 | 47.6 | 37.7 | 27.1 | 18.5 | 10.6
Carbon steel | Wld. pipe | SA–53 | E/A | … | … | 1 | 1 | 330 | 205 | NP | CS–2 | G3, G10, S1, T2 | 80.7 | 80.7 | 80.7 | 80.7 | 80.7 | 80.7 | 80.7 | 80.7 | 80.7 | 80.7 | 79.8 | 71.6 | 62.3 | 53.7 | 43.9 | 32.9 | 21.7
Carbon steel | Wld. pipe | SA–53 | E/A | … | … | 1 | 1 | 330 | 205 | NP | CS–2 | G10, S1, T2, W12, W13 | 94.5 | 94.5 | 94.5 | 94.5 | 94.5 | 94.5 | 94.5 | 94.5 | 94.5 | 94.5 | 93.5 | 84.5 | 73.3 | 62.8 | 51.2 | 38.3 | 25.3
Carbon steel | Wld. pipe | SA–53 | E/A | … | … | 1 | 1 | 330 | 205 | 482 | CS–2 | G24, T2, W6 | 80.7 | 80.7 | 80.7 | 80.7 | 80.7 | 80.7 | 80.7 | 80.7 | 80.7 | 80.7 | 79.8 | 71.6 | 62.4 | 54.9 | 47.5 | 40.1 | 32.6
Carbon steel | Wld. pipe | SA–53 | F/A | … | … | 1 | 1 | 330 | 205 | NP | CS–2 | G2, G10, S10, T2, W15 | 56.5 | 56.5 | 56.5 | 56.5 | 56.5 | 56.5 | 56.5 | 56.5 | 56.5 | 56.5 | 56 | 50.7 | 43.8
Carbon steel | Smls. pipe | SA–53 | S/A | … | … | 1 | 1 | 330 | 205 | NP | CS–2 | G10, S1, T2 | 94.5 | 94.5 | 94.5 | 94.5 | 94.5 | 94.5 | 94.5 | 94.5 | 94.5 | 94.5 | 93.5 | 84.5 | 73.3 | 62.8 | 51.2 | 38.3 | 25.3
Carbon steel | Smls. pipe | SA–53 | S/A | … | … | 1 | 1 | 330 | 205 | 482 | CS–2 | G10, T2 | 94.5 | 94.5 | 94.5 | 94.5 | 94.5 | 94.5 | 94.5 | 94.5 | 94.5 | 94.5 | 93.6 | 84.4 | 73.3 | 64.7 | 56 | 47.6 | 36.2
Carbon steel | Smls. pipe | SA–106 | A | … | … | 1 | 1 | 330 | 205 | 538 | CS–2 | G10, S1, T1 | 94.5 | 94.5 | 94.5 | 94.5 | 94.5 | 94.5 | 94.5 | 94.5 | 94.5 | 94.5 | 93.6 | 84.4 | 73.3 | 64.7 | 56 | 47.6 | 36.2 | 23.5 | 11.2
Carbon steel | Wld. pipe | SA–135 | A | … | … | 1 | 1 | 330 | 205 | 482 | CS–2 | G24, T2, W6 | 80.7 | 80.7 | 80.7 | 80.7 | 80.7 | 80.7 | 80.7 | 80.7 | 80.7 | 80.7 | 79.8 | 71.6 | 62.4 | 54.9 | 47.5 | 40.1 | 32.6
Carbon steel | Forged pipe | SA–369 | FPA | … | … | 1 | 1 | 330 | 205 | NP | CS–2 | G10, S1, T1 | 94.5 | 94.5 | 94.5 | 94.5 | 94.5 | 94.5 | 94.5 | 94.5 | 94.5 | 94.5 | 93.5 | 84.5 | 73.3 | 62.8 | 51.2 | 38.3 | 25.3 | 14.9 | 5.88
Carbon steel | Wld. pipe | SA–587 | … | … | … | 1 | 1 | 330 | 205 | NP | CS–2 | … | 94.5 | 94.5 | 94.5 | 94.5 | 94.5 | 94.5
Carbon steel | Wld. pipe | SA–587 | … | … | … | 1 | 1 | 330 | 205 | 454 | CS–2 | G24, T2, W6 | 80.7 | 80.7 | 80.7 | 80.7 | 80.7 | 80.7 | 80.7 | 80.7 | 80.7 | 80.7 | 79.8 | 71.6 | 62.4 | 54.9 | 47.5 | 40.1
Carbon steel | Bar | SA–675 | 50 | … | … | 1 | 1 | 345 | 170 | NP | CS–1 | … | 98.6 | 98.6 | 98.6 | 98.6 | 98.6 | 98.6 | 98.1 | 94.7 | 89.8 | 87.3 | 84.9
Carbon steel | Bar | SA–675 | 50 | … | … | 1 | 1 | 345 | 170 | 482 | CS–1 | G10, G15, G22, S1, T2 | 98.6 | 98.6 | 98.6 | 98.6 | 98.6 | 98.6 | 98.1 | 94.7 | 89.8 | 87.3 | 84.9 | 81.2 | 73.4 | 64.7 | 56 | 47.3 | 38.6
Carbon steel | Wld. pipe | SA–134 | A283B | … | … | 1 | 1 | 345 | 185 | NP | CS–1 | W12 | 98.6 | 98.6 | 98.6 | 98.6 | 98.6 | 98.6
Carbon steel | Plate | SA–285 | B | … | … | 1 | 1 | 345 | 185 | NP | CS–1 | G10, S1, T1 | 98.6 | 98.6 | 98.6 | 98.6 | 98.6 | 98.6 | 98.6 | 98.6 | 96.6 | 94.1 | 90.7 | 85 | 75.4 | 65.6 | 52.8 | 38.6 | 24.3
Carbon steel | Plate | SA–285 | B | … | … | 1 | 1 | 345 | 185 | 482 | CS–1 | G10, T1 | 98.6 | 98.6 | 98.6 | 98.6 | 98.6 | 98.6 | 98.6 | 98.6 | 96.6 | 94.1 | 90.6 | 85.1 | 76.8 | 66.8 | 57.8 | 44.9 | 30.9
Carbon steel | Wld. pipe | SA–672 | A50 | … | … | 1 | 1 | 345 | 185 | NP | CS–1 | S6, T1, W10, W12 | 98.6 | 98.6 | 98.6 | 98.6 | 98.6 | 98.6 | 98.6 | 98.6 | 96.6 | 94.1 | 90.6 | 85.1
Carbon steel | Sheet | SA–414 | B | … | … | 1 | 1 | 345 | 205 | 482 | CS–2 | G10, T1 | 98.6 | 98.6 | 98.6 | 98.6 | 98.6 | 98.6 | 98.6 | 98.6 | 98.6 | 98.6 | 96.9 | 84.5 | 76.8 | 66.8 | 57.7 | 44.9 | 30.9
Carbon steel | Plate | SA/EN 10028–3 | P275NH | … | 150 < t ≤ 250 | 1 | 1 | 350 | 215 | 204 | CS–2 | G10 | 100 | 100 | 100 | 100 | 100 | 100 | 100
Carbon steel | Plate | SA/EN 10028–2 | P235GH | … | ≤60 | 1 | 1 | 360 | 215 | 371 | CS–2 | T11 | 103 | 103 | 103 | 103 | 103 | 103 | 103 | 103 | 103 | 103 | 96.8 | 85
Carbon steel | Smls. tube | SA/EN 10216–2 | P235GH | … | 40 < t ≤ 60 | 1 | 1 | 360 | 215 | 538 | CS–2 | G10, S1, T2, W14 | 103 | 103 | 103 | 103 | 103 | 103 | 103 | 103 | 103 | 103 | 103 | 102 | 89.1 | 75.4 | 62.6 | 45.5 | 31.6 | 21.9 | 12.7
Carbon steel | Plate | SA/EN 10028–3 | P275NH | … | 100 < t ≤ 150 | 1 | 1 | 360 | 225 | 204 | CS–2 | G10 | 103 | 103 | 103 | 103 | 103 | 103 | 103
Carbon steel | Smls. tube | SA/EN 10216–2 | P235GH | … | 16 < t ≤ 40 | 1 | 1 | 360 | 225 | 538 | CS–2 | G10, S1, T2, W14 | 103 | 103 | 103 | 103 | 103 | 103 | 103 | 103 | 103 | 103 | 103 | 102 | 89.1 | 75.4 | 62.6 | 45.5 | 31.6 | 21.9 | 12.7
Carbon steel | Smls. tube | SA/EN 10216–2 | P235GH | … | t ≤ 16 | 1 | 1 | 360 | 235 | 538 | CS–2 | G10, S1, T2, W14 | 103 | 103 | 103 | 103 | 103 | 103 | 103 | 103 | 103 | 103 | 103 | 102 | 89.1 | 75.4 | 62.6 | 45.5 | 31.6 | 21.9 | 12.7
Carbon steel | Sheet, strip | SA–1011 | 36 | Type 1 | t ≤ 6 | … | … | 365 | 250 | 316 | CS–2 | … | 104 | 104 | 104 | 104 | 104 | 104 | 104 | 104 | 104 | 104 | 104
Carbon steel | Plate | SA/EN 10028–3 | P275NH | … | 60 < t ≤ 100 | 1 | 1 | 370 | 235 | 204 | CS–2 | G10 | 105 | 105 | 105 | 105 | 105 | 105 | 105
Carbon steel | Sheet, strip | SA–1011 | 40 | … | t ≤ 6 | … | … | 380 | 275 | 316 | CS–2 | … | 108 | 108 | 108 | 108 | 108 | 108 | 108 | 108 | 108 | 108 | 108
Carbon steel | Sheet, strip | SA–1011 | 45 | 2 | … | … | … | 380 | 310 | 316 | CS–3 | … | 108 | 108 | 108 | 108 | 108 | 108 | 108 | 108 | 108 | 108 | 108
Carbon steel | Bar | SA–675 | 55 | … | … | 1 | 1 | 380 | 190 | 482 | CS–1 | G10, G15, G22, S1, T2 | 108 | 108 | 108 | 108 | 108 | 108 | 108 | 104 | 98.8 | 96.1 | 92.9 | 89.9 | 87.3 | 75.4 | 62.5 | 46 | 28.2
Carbon steel | Bar | SA–675 | 55 | … | … | 1 | 1 | 380 | 190 | NP | CS–1 | … | 108 | 108 | 108 | 108 | 108 | 108 | 108 | 104 | 98.8 | 96.1 | 92.9
Carbon steel | Wld. pipe | SA–134 | A283C | … | … | 1 | 1 | 380 | 205 | NP | CS–2 | W12 | 108 | 108 | 108 | 108 | 108 | 108
Carbon steel | Plate | SA–283 | C | … | … | 1 | 1 | 380 | 205 | 343 | CS–2 | … | 108 | 108 | 108 | 108 | 108 | 108 | 108 | 108 | 107 | 104 | 101
Carbon steel | Plate | SA–285 | C | … | … | 1 | 1 | 380 | 205 | 482 | CS–2 | G10, S1, T2 | 108 | 108 | 108 | 108 | 108 | 108 | 108 | 108 | 107 | 104 | 101 | 97.8 | 89.1 | 75.4 | 62.6 | 45.5 | 31.6
Carbon steel | Smls. & wld. pipe | SA–333 | 1 | … | … | 1 | 1 | 380 | 205 | 343 | CS–2 | W12, W14 | 108 | 108 | 108 | 108 | 108 | 108 | 108 | 108 | 107 | 104 | 101 | 97.8
Carbon steel | Smls. & wld. tube | SA–334 | 1 | … | … | 1 | 1 | 380 | 205 | 343 | CS–2 | W12, W14 | 108 | 108 | 108 | 108 | 108 | 108 | 108 | 108 | 107 | 104 | 101 | 97.8
Carbon steel | Wld. tube | SA–334 | 1 | … | … | 1 | 1 | 380 | 205 | 343 | CS–2 | G24, W6 | 92.4 | 92.4 | 92.4 | 92.4 | 92.4 | 92.4 | 92.4 | 92.4 | 90.8 | 88.7 | 86.2
Carbon steel | Plate | SA–516 | 55 | … | … | 1 | 1 | 380 | 205 | 538 | CS–2 | G10, S1, T2 | 108 | 108 | 108 | 108 | 108 | 108 | 108 | 108 | 107 | 104 | 101 | 97.8 | 89.1 | 75.4 | 62.6 | 45.5 | 31.6 | 21.9 | 12.7
Carbon steel | Smls. pipe | SA–524 | II | … | … | 1 | 1 | 380 | 205 | 538 | CS–2 | G10, T2 | 108 | 108 | 108 | 108 | 108 | 108 | 108 | 108 | 107 | 104 | 101 | 97.8 | 89.1 | 75.4 | 62.6 | 45.5 | 31.6 | 21.9 | 12.7
Carbon steel | Wld. pipe | SA–671 | CA55 | … | … | 1 | 1 | 380 | 205 | NP | CS–2 | S6, W10, W12 | 108 | 108 | 108 | 108 | 108 | 108 | 108 | 108 | 107 | 104 | 101 | 97.8
Carbon steel | Wld. pipe | SA–671 | CE55 | … | … | 1 | 1 | 380 | 205 | NP | CS–2 | S6, W10, W12 | 108 | 108 | 108 | 108 | 108 | 108 | 108 | 108 | 107 | 104 | 101 | 97.8
Carbon steel | Wld. pipe | SA–672 | A55 | … | … | 1 | 1 | 380 | 205 | NP | CS–2 | S6, W10, W12 | 108 | 108 | 108 | 108 | 108 | 108 | 108 | 108 | 107 | 104 | 101 | 97.8
Carbon steel | Wld. pipe | SA–672 | B55 | … | … | 1 | 1 | 380 | 205 | NP | CS–2 | S6, W10, W12 | 108 | 108 | 108 | 108 | 108 | 108 | 108 | 108 | 107 | 104 | 101 | 97.8
Carbon steel | Wld. pipe | SA–672 | C55 | … | … | 1 | 1 | 380 | 205 | NP | CS–2 | S6, W10, W12 | 108 | 108 | 108 | 108 | 108 | 108 | 108 | 108 | 107 | 104 | 101 | 97.8
Carbon steel | Wld. pipe | SA–672 | E55 | … | … | 1 | 1 | 380 | 205 | NP | CS–2 | S6, W10, W12 | 108 | 108 | 108 | 108 | 108 | 108 | 108 | 108 | 107 | 104 | 101 | 97.8
Carbon steel | Sheet | SA–414 | C | … | … | 1 | 1 | 380 | 230 | 482 | CS–2 | G10, T1 | 108 | 108 | 108 | 108 | 108 | 108 | 108 | 108 | 108 | 108 | 108 | 106 | 88.8 | 75.2 | 62.6 | 45.9 | 28.2
Carbon steel | Plate | SA/EN 10028–3 | P275NH | … | ≤60 | 1 | 1 | 390 | … | 204 | CS–2 | G10, G18 | 111 | 111 | 111 | 111 | 111 | 111 | 111
Carbon steel | Bar | SA–36 | … | … | … | 1 | 1 | 400 | 250 | 482 | CS–2 | G10, G15, T1 | 114 | 114 | 114 | 114 | 114 | 114 | 114 | 114 | 114 | 114 | 114 | 105 | 88.9 | 75.3 | 62.6 | 45.9 | 28.2
Carbon steel | Plate, sheet | SA–36 | … | … | … | 1 | 1 | 400 | 250 | 343 | CS–2 | G9, G10, T1 | 114 | 114 | 114 | 114 | 114 | 114 | 114 | 114 | 114 | 114 | 114 | 105
Carbon steel | Plate, sheet | SA–662 | A | … | … | 1 | 1 | 400 | 275 | 371 | CS–2 | T1 | 114 | 114 | 114 | 114 | 114 | 114 | 114 | 114 | 114 | 114 | 114 | 105
Carbon steel | Sheet, strip | SA–1011 | 36 | Type 2 | t ≤ 6 | … | … | 400 | 250 | 316 | CS–2 | … | 114 | 114 | 114 | 114 | 114 | 114 | 114 | 114 | 114 | 114 | 114
Carbon steel | Plate, bar, shapes | SA/IS 2062 | E250A | … | t > 40 | 1 | 1 | 410 | 230 | 343 | CS–2 | … | 117 | 117 | 117 | 117 | 117 | 117 | 117 | 117 | 117 | 116 | 113
Carbon steel | Plate, bar, shapes | SA/IS 2062 | E250BR | … | t > 40 | 1 | 1 | 410 | 230 | 343 | CS–2 | … | 117 | 117 | 117 | 117 | 117 | 117 | 117 | 117 | 117 | 116 | 113
Carbon steel | Plate, bar, shapes | SA/IS 2062 | E250 B0 | … | t > 40 | 1 | 1 | 410 | 230 | 343 | CS–2 | … | 117 | 117 | 117 | 117 | 117 | 117 | 117 | 117 | 117 | 116 | 113
Carbon steel | Plate, bar, shapes | SA/IS 2062 | E250C | … | t > 40 | 1 | 1 | 410 | 230 | 343 | CS–2 | … | 117 | 117 | 117 | 117 | 117 | 117 | 117 | 117 | 117 | 116 | 113
Carbon steel | Plate, bar, shapes | SA/IS 2062 | E250A | … | 20 < t ≤ 40 | 1 | 1 | 410 | 240 | 343 | CS–2 | … | 117 | 117 | 117 | 117 | 117 | 117 | 117 | 117 | 117 | 117 | 117
Carbon steel | Plate, bar, shapes | SA/IS 2062 | E250BR | … | 20 < t ≤ 40 | 1 | 1 | 410 | 240 | 343 | CS–2 | … | 117 | 117 | 117 | 117 | 117 | 117 | 117 | 117 | 117 | 117 | 117
Carbon steel | Plate, bar, shapes | SA/IS 2062 | E250 B0 | … | 20 < t ≤ 40 | 1 | 1 | 410 | 240 | 343 | CS–2 | … | 117 | 117 | 117 | 117 | 117 | 117 | 117 | 117 | 117 | 117 | 117
Carbon steel | Plate, bar, shapes | SA/IS 2062 | E250C | … | 20 < t ≤ 40 | 1 | 1 | 410 | 240 | 343 | CS–2 | … | 117 | 117 | 117 | 117 | 117 | 117 | 117 | 117 | 117 | 117 | 117
Carbon steel | Plate | SA/EN 10028–2 | P265GH | … | ≤60 | 1 | 1 | 410 | 245 | 371 | CS–2 | T1 | 117 | 117 | 117 | 117 | 117 | 117 | 117 | 117 | 117 | 117 | 117 | 106
Carbon steel | Smls. tube | SA/EN 10216–2 | P265GH | … | 40 < t ≤ 60 | 1 | 1 | 410 | 245 | 538 | CS–2 | G10, S1, T1 | 117 | 117 | 117 | 117 | 117 | 117 | 117 | 117 | 117 | 117 | 117 | 105 | 88.9 | 75.3 | 62.7 | 45.5 | 31.6 | 21.9 | 12.7
Carbon steel | Plate, bar, shapes | SA/IS 2062 | E250A | … | t ≤ 20 | 1 | 1 | 410 | 250 | 343 | CS–2 | … | 117 | 117 | 117 | 117 | 117 | 117 | 117 | 117 | 117 | 117 | 117
Carbon steel | Plate, bar, shapes | SA/IS 2062 | E250BR | … | t ≤ 20 | 1 | 1 | 410 | 250 | 343 | CS–2 | … | 117 | 117 | 117 | 117 | 117 | 117 | 117 | 117 | 117 | 117 | 117
Carbon steel | Plate, bar, shapes | SA/IS 2062 | E250 B0 | … | t ≤ 20 | 1 | 1 | 410 | 250 | 343 | CS–2 | … | 117 | 117 | 117 | 117 | 117 | 117 | 117 | 117 | 117 | 117 | 117
Carbon steel | Plate, bar, shapes | SA/IS 2062 | E250C | … | t ≤ 20 | 1 | 1 | 410 | 250 | 343 | CS–2 | … | 117 | 117 | 117 | 117 | 117 | 117 | 117 | 117 | 117 | 117 | 117
Carbon steel | Smls. tube | SA/EN 10216–2 | P265GH | … | 16 < t ≤ 40 | 1 | 1 | 410 | 255 | 538 | CS–2 | G10, S1, T1 | 117 | 117 | 117 | 117 | 117 | 117 | 117 | 117 | 117 | 117 | 117 | 105 | 88.9 | 75.3 | 62.7 | 45.5 | 31.6 | 21.9 | 12.7
Carbon steel | Smls. tube | SA/EN 10216–2 | P265GH | … | t ≤ 16 | 1 | 1 | 410 | 265 | 538 | CS–2 | G10, S1, T1 | 117 | 117 | 117 | 117 | 117 | 117 | 117 | 117 | 117 | 117 | 117 | 105 | 88.9 | 75.3 | 62.7 | 45.5 | 31.6 | 21.9 | 12.7
Carbon steel | Forgings | SA–181 | … | 60 | … | 1 | 1 | 415 | 205 | 538 | CS–2 | G10, S1, T2 | 118 | 118 | 118 | 118 | 118 | 118 | 118 | 114 | 107 | 104 | 101 | 97.8 | 89.1 | 75.4 | 62.6 | 45.5 | 31.6 | 21.9 | 12.7
Carbon steel | Castings | SA–216 | WCA | … | … | 1 | 1 | 415 | 205 | 538 | CS–2 | G1, G10, G17, S1, T2 | 118 | 118 | 118 | 118 | 118 | 118 | 118 | 114 | 107 | 104 | 101 | 97.8 | 89.1 | 75.4 | 62.6 | 45.5 | 31.6 | 21.9 | 12.7
Carbon steel | Forgings | SA–266 | 1 | … | … | 1 | 1 | 415 | 205 | 538 | CS–2 | G10, S1, T2 | 118 | 118 | 118 | 118 | 118 | 118 | 118 | 114 | 107 | 104 | 101 | 97.8 | 89.1 | 75.4 | 62.6 | 45.5 | 31.6 | 21.9 | 12.7
Carbon steel | Forgings | SA–350 | LF1 | 1 | … | 1 | 1 | 415 | 205 | 538 | CS–2 | G10, T2 | 118 | 118 | 118 | 118 | 118 | 118 | 118 | 114 | 107 | 104 | 101 | 97.8 | 89.1 | 75.4 | 62.6 | 45.5 | 31.6 | 21.9 | 12.7
Carbon steel | Castings | SA–352 | LCA | … | … | 1 | 1 | 415 | 205 | NP | CS–2 | G17 | 118 | 118 | 118 | 118 | 118 | 118 | 118 | 114 | 107 | 104 | 101 | 97.8
Carbon steel | Cast pipe | SA–660 | WCA | … | … | 1 | 1 | 415 | 205 | NP | CS–2 | G1, G10, G17, S1, T2 | 118 | 118 | 118 | 118 | 118 | 118 | 118 | 114 | 107 | 104 | 101 | 97.8 | 89.1 | 75.4 | 62.6 | 45.5 | 31.6 | 21.9 | 12.7
Carbon steel | Bar | SA–675 | 60 | … | … | 1 | 1 | 415 | 205 | NP | CS–2 | G10, G15, S1, T2 | 118 | 118 | 118 | 118 | 118 | 118 | 118 | 114 | 107 | 104 | 101 | 97.8 | 89.1 | 75.4 | 62.6 | 45.5
Carbon steel | Bar | SA–675 | 60 | … | … | 1 | 1 | 415 | 205 | 482 | CS–2 | G10, G22, T2 | 118 | 118 | 118 | 118 | 118 | 118 | 118 | 114 | 107 | 104 | 101 | 97.8 | 89.1 | 75.4 | 62.6 | 45.5 | 31.6
Carbon steel | Forgings | SA–765 | I | … | … | 1 | 1 | 415 | 205 | 538 | CS–2 | G10, T2 | 118 | 118 | 118 | 118 | 118 | 118 | 118 | 114 | 107 | 104 | 101 | 97.8 | 89.1 | 75.4 | 62.6 | 45.5 | 31.6 | 21.9 | 12.7
Carbon steel | Plate | SA–515 | 60 | … | … | 1 | 1 | 415 | 220 | 538 | CS–2 | G10, S1, T2 | 118 | 118 | 118 | 118 | 118 | 118 | 118 | 118 | 115 | 112 | 108 | 104 | 88.9 | 75.3 | 62.7 | 45.5 | 31.6 | 21.9 | 12.7
Carbon steel | Plate | SA–516 | 60 | … | … | 1 | 1 | 415 | 220 | 538 | CS–2 | G10, S1, T2 | 118 | 118 | 118 | 118 | 118 | 118 | 118 | 118 | 115 | 112 | 108 | 104 | 88.9 | 75.3 | 62.7 | 45.5 | 31.6 | 21.9 | 12.7
Carbon steel | Wld. pipe | SA–671 | CB60 | … | … | 1 | 1 | 415 | 220 | NP | CS–2 | S6, W10, W12 | 118 | 118 | 118 | 118 | 118 | 118 | 118 | 118 | 115 | 112 | 108 | 104
Carbon steel | Wld. pipe | SA–671 | CC60 | … | … | 1 | 1 | 415 | 220 | NP | CS–2 | S6, W10, W12 | 118 | 118 | 118 | 118 | 118 | 118 | 118 | 118 | 115 | 112 | 108 | 104
Carbon steel | Wld. pipe | SA–671 | CE60 | … | … | 1 | 1 | 415 | 220 | NP | CS–2 | S6, W10, W12 | 118 | 118 | 118 | 118 | 118 | 118 | 118 | 118 | 115 | 112 | 108 | 104
Carbon steel | Wld. pipe | SA–672 | B60 | … | … | 1 | 1 | 415 | 220 | NP | CS–2 | S6, W10, W12 | 118 | 118 | 118 | 118 | 118 | 118 | 118 | 118 | 115 | 112 | 108 | 104
Carbon steel | Wld. pipe | SA–672 | C60 | … | … | 1 | 1 | 415 | 220 | NP | CS–2 | S6, W10, W12 | 118 | 118 | 118 | 118 | 118 | 118 | 118 | 118 | 115 | 112 | 108 | 104
Carbon steel | Wld. pipe | SA–672 | E60 | … | … | 1 | 1 | 415 | 220 | NP | CS–2 | S6, W10, W12 | 118 | 118 | 118 | 118 | 118 | 118 | 118 | 118 | 115 | 112 | 108 | 104
Carbon steel | Wld. pipe | SA–134 | A283D | … | … | 1 | 1 | 415 | 230 | NP | CS–2 | W12 | 118 | 118 | 118 | 118 | 118 | 118
Carbon steel | Plate | SA–283 | D | … | … | 1 | 1 | 415 | 230 | 343 | CS–2 | … | 118 | 118 | 118 | 118 | 118 | 118 | 118 | 118 | 118 | 115 | 111
Carbon steel | Wld. pipe | SA–53 | E/B | … | … | 1 | 1 | 415 | 240 | NP | CS–2 | G10, S1, T1, W12, W13 | 118 | 118 | 118 | 118 | 118 | 118 | 118 | 118 | 118 | 118 | 117 | 105 | 88.9 | 75.3 | 62.7 | 45.5 | 31.6
Carbon steel | Wld. pipe | SA–53 | E/B | … | … | 1 | 1 | 415 | 240 | 482 | CS–2 | G3, G10, G24, S1, T1, W6 | 101 | 101 | 101 | 101 | 101 | 101 | 101 | 101 | 101 | 101 | 99.7 | 89.7 | 75.9 | 64.1 | 53.3 | 38.6 | 26.8
Carbon steel | Smls. pipe | SA–53 | S/B | … | … | 1 | 1 | 415 | 240 | NP | CS–2 | G10, S1, T1 | 118 | 118 | 118 | 118 | 118 | 118 | 118 | 118 | 118 | 118 | 117 | 105 | 88.9 | 75.3 | 62.7 | 45.5 | 31.6
Carbon steel | Smls. pipe | SA–53 | S/B | … | … | 1 | 1 | 415 | 240 | 482 | CS–2 | G10, T1 | 118 | 118 | 118 | 118 | 118 | 118 | 118 | 118 | 118 | 118 | 117 | 105 | 88.9 | 75.3 | 62.7 | 45.5 | 31.6
Carbon steel | Smls. pipe | SA–106 | B | … | … | 1 | 1 | 415 | 240 | 538 | CS–2 | G10, S1, T1 | 118 | 118 | 118 | 118 | 118 | 118 | 118 | 118 | 118 | 118 | 117 | 105 | 88.9 | 75.3 | 62.7 | 45.5 | 31.6 | 21.9 | 12.7
Carbon steel | Wld. pipe | SA–135 | B | … | … | 1 | 1 | 415 | 240 | 482 | CS–2 | G24, T1, W6 | 101 | 101 | 101 | 101 | 101 | 101 | 101 | 101 | 101 | 101 | 99.7 | 89.7 | 75.9 | 64.1 | 53.3 | 38.6 | 26.8
Carbon steel | Smls. & wld. fittings | SA–234 | WPB | … | … | 1 | 1 | 415 | 240 | 538 | CS–2 | G10, S1, T1 | 118 | 118 | 118 | 118 | 118 | 118 | 118 | 118 | 118 | 118 | 117 | 105 | 88.9 | 75.3 | 62.7 | 45.5 | 31.6 | 21.9 | 12.7
Carbon steel | Smls. & wld. pipe | SA–333 | 6 | … | … | 1 | 1 | 415 | 240 | 538 | CS–2 | G10, T1, W12, W13, W14 | 118 | 118 | 118 | 118 | 118 | 118 | 118 | 118 | 118 | 118 | 117 | 105 | 88.9 | 75.3 | 62.7 | 45.5 | 31.6 | 21.9 | 12.7
Carbon steel | Wld. pipe | SA–333 | 6 | … | … | 1 | 1 | 415 | 240 | NP | CS–2 | T1 | 101 | 101 | 101 | 101 | 101 | 101 | 101 | 101 | 101 | 101 | 99.7 | 89.7
Carbon steel | Smls. & wld. tube | SA–334 | 6 | … | … | 1 | 1 | 415 | 240 | 343 | CS–2 | T1, W12, W14 | 118 | 118 | 118 | 118 | 118 | 118 | 118 | 118 | 118 | 118 | 117 | 105
Carbon steel | Wld. tube | SA–334 | 6 | … | … | 1 | 1 | 415 | 240 | 343 | CS–2 | G24, W6 | 101 | 101 | 101 | 101 | 101 | 101 | 101 | 101 | 101 | 101 | 101
Carbon steel | Forged pipe | SA–369 | FPB | … | … | 1 | 1 | 415 | 240 | NP | CS–2 | G10, S1, T1 | 118 | 118 | 118 | 118 | 118 | 118 | 118 | 118 | 118 | 118 | 117 | 105 | 88.9 | 75.3 | 62.7 | 45.5 | 31.6 | 21.9 | 12.7
Carbon steel | Forgings | SA–372 | A | … | … | 1 | 1 | 415 | 240 | 343 | CS–2 | … | 118 | 118 | 118 | 118 | 118 | 118 | 118 | 118 | 118 | 118 | 118
Carbon steel | Sheet | SA–414 | D | … | … | 1 | 1 | 415 | 240 | 482 | CS–2 | G10, T1 | 118 | 118 | 118 | 118 | 118 | 118 | 118 | 118 | 118 | 118 | 117 | 105 | 88.9 | 75.3 | 62.7 | 45.5 | 31.6
Carbon steel | Smls. & wld. fittings | SA–420 | WPL6 | … | … | 1 | 1 | 415 | 240 | 454 | CS–2 | G10, T1, W14 | 118 | 118 | 118 | 118 | 118 | 118 | 118 | 118 | 118 | 118 | 117 | 105 | 88.9 | 75.3 | 62.7 | 45.5
Carbon steel | Smls. pipe | SA–524 | I | … | … | 1 | 1 | 415 | 240 | 538 | CS–2 | G10, T1 | 118 | 118 | 118 | 118 | 118 | 118 | 118 | 118 | 118 | 118 | 117 | 105 | 88.9 | 75.3 | 62.7 | 45.5 | 31.6 | 21.9 | 12.7
Carbon steel | Bar | SA–696 | B | … | … | 1 | 1 | 415 | 240 | NP | CS–2 | T1 | 118 | 118 | 118 | 118 | 118 | 118 | 118 | 118 | 118 | 118 | 117 | 105
Carbon steel | Forgings | SA–727 | … | … | … | 1 | 1 | 415 | 250 | 538 | CS–2 | G10, T1 | 118 | 118 | 118 | 118 | 118 | 118 | 118 | 118 | 118 | 118 | 117 | 105 | 88.9 | 75.3 | 62.7 | 45.5 | 31.6 | 21.9 | 12.7
Carbon steel | Wld. tube | SA–178 | C | … | … | 1 | 1 | 415 | 255 | NP | CS–2 | G4, G10, S1, T2 | 118 | 118 | 118 | 118 | 118 | 118 | 118 | 118 | 118 | 118 | 117 | 105 | 88.9 | 75.2 | 63.2 | 40.5 | 26.2 | 18.8 | 10.5
Carbon steel | Wld. tube | SA–178 | C | … | … | 1 | 1 | 415 | 255 | NP | CS–2 | G10, S1, T1, W13 | 118 | 118 | 118 | 118 | 118 | 118 | 118 | 118 | 118 | 118 | 117 | 105 | 88.9 | 75.3 | 62.7 | 45.5 | 31.6 | 21.9 | 12.7
Carbon steel | Wld. tube | SA–178 | C | … | … | 1 | 1 | 415 | 255 | 538 | CS–2 | G3, G10, G24, S1, T2, W6 | 101 | 101 | 101 | 101 | 101 | 101 | 101 | 101 | 101 | 101 | 99.7 | 89.7 | 75.9 | 64.1 | 53.3 | 38.6 | 26.8 | 18.6 | 10.5
Carbon steel | Smls. tube | SA–210 | A–1 | … | … | 1 | 1 | 415 | 255 | 538 | CS–2 | G10, S1, T1 | 118 | 118 | 118 | 118 | 118 | 118 | 118 | 118 | 118 | 118 | 117 | 105 | 88.9 | 75.3 | 62.7 | 45.5 | 31.6 | 21.9 | 12.7
Carbon steel | Smls. tube | SA–556 | B2 | … | … | 1 | 1 | 415 | 255 | 538 | CS–2 | G10, T1 | 118 | 118 | 118 | 118 | 118 | 118 | 118 | 118 | 118 | 118 | 117 | 105 | 88.9 | 75.3 | 62.7 | 45.5 | 31.6 | 21.9 | 12.7
Carbon steel | Wld. tube | SA–557 | B2 | … | … | 1 | 1 | 415 | 255 | 538 | CS–2 | G24, T1, W6 | 101 | 101 | 101 | 101 | 101 | 101 | 101 | 101 | 101 | 101 | 99.7 | 89.7 | 75.9 | 64.1 | 53.3 | 38.6 | 26.8 | 18.6 | 10.5
Carbon steel | Plate, bar | SA/CSA–G40.21 | 38W | … | … | 1 | 1 | 415 | 260 | 343 | CS–2 | … | 118 | 118 | 118 | 118 | 118 | 118 | 118 | 118 | 118 | 118 | 118
Carbon steel | Plate, sheet, bar | SA–572 | 42 | … | t ≤ 150 | … | … | 415 | 290 | 316 | CS–3 | … | 118 | 118 | 118 | 118 | 118 | 118 | 118 | 118 | 118 | 118
Carbon steel | Sheet, strip | SA–1011 | 45 | 1 | … | … | … | 410 | 310 | 316 | CS–3 | … | 118 | 118 | 118 | 118 | 118 | 118 | 118 | 118 | 118 | 118
Carbon steel | Sheet, strip | SA–1011 | 45 | … | t ≤ 6 | … | … | 410 | 310 | 316 | CS–3 | … | 118 | 118 | 118 | 118 | 118 | 118 | 118 | 118 | 118 | 118
Carbon steel | Sheet, strip | SA–1011 | 50 | 2 | … | … | … | 410 | 340 | 316 | CS–3 | … | 118 | 118 | 118 | 118 | 118 | 118 | 118 | 118 | 118 | 118
Carbon steel | Plate | SA/AS 1548 | PT430N | Normalized | ≤150 | 1 | 1 | 430 | … | 538 | CS–2 | G10, G18, S1, T1 | 123 | 123 | 123 | 123 | 123 | 123 | 123 | 123 | 123 | 123 | 123 | 114 | 95 | 79.6 | 63.2 | 45.3 | 31.7 | 21.9 | 12.7
Carbon steel | Plate | SA/AS 1548 | PT430NR | Norm. rld. | ≤150 | 1 | 1 | 430 | … | 538 | CS–2 | G10, G18, S1, T1 | 123 | 123 | 123 | 123 | 123 | 123 | 123 | 123 | 123 | 123 | 123 | 114 | 95 | 79.6 | 63.2 | 45.3 | 31.7 | 21.9 | 12.7
Carbon steel | Plate | SA/EN 10028–2 | P295GH | … | 150 < t ≤ 250 | 1 | 1 | 430 | 220 | 538 | CS–2 | G10, S1, T2 | 123 | 123 | 123 | 123 | 123 | 123 | 123 | 121 | 114 | 111 | 108 | 105 | 96.2 | 79.1 | 62.1 | 46 | 32.1 | 21.2 | 14.4
Carbon steel | Plate | SA/EN 10028–2 | P295GH | … | 100 < t ≤ 150 | 1 | 1 | 440 | 235 | 538 | CS–2 | G10, S1, T2 | 126 | 126 | 126 | 126 | 126 | 126 | 126 | 126 | 122 | 119 | 115 | 112 | 96.2 | 79.1 | 62.1 | 46 | 32.1 | 21.2 | 14.4
Carbon steel | Bar | SA–675 | 65 | … | … | 1 | 1 | 450 | 225 | 538 | CS–2 | G10, G15, G22, S1, T2 | 128 | 128 | 128 | 128 | 128 | 128 | 128 | 123 | 117 | 113 | 110 | 106 | 95.2 | 79.6 | 63.8 | 39.2 | 30.1 | 22.4 | 12.5
Carbon steel | Castings | SA–352 | LCB | … | … | 1 | 1 | 450 | 240 | 343 | CS–2 | G1, G17 | 128 | 128 | 128 | 128 | 128 | 128 | 128 | 128 | 125 | 122 | 118 | 114
Carbon steel | Plate | SA–515 | 65 | … | … | 1 | 1 | 450 | 240 | 538 | CS–2 | G10, S1, T2 | 128 | 128 | 128 | 128 | 128 | 128 | 128 | 128 | 125 | 122 | 118 | 114 | 95 | 79.6 | 63.2 | 45.3 | 31.7 | 21.9 | 12.7
Carbon steel | Plate | SA–516 | 65 | … | … | 1 | 1 | 450 | 240 | 538 | CS–2 | G10, S1, T2 | 128 | 128 | 128 | 128 | 128 | 128 | 128 | 128 | 125 | 122 | 118 | 114 | 95 | 79.6 | 63.2 | 45.3 | 31.7 | 21.9 | 12.7
Carbon steel | Wld. pipe | SA–671 | CB65 | … | … | 1 | 1 | 450 | 240 | NP | CS–2 | S6, W10, W12 | 128 | 128 | 128 | 128 | 128 | 128 | 128 | 128 | 125 | 122 | 118 | 114
Carbon steel | Wld. pipe | SA–671 | CC65 | … | … | 1 | 1 | 450 | 240 | NP | CS–2 | S6, W10, W12 | 128 | 128 | 128 | 128 | 128 | 128 | 128 | 128 | 125 | 122 | 118 | 114
Carbon steel | Wld. pipe | SA–672 | B65 | … | … | 1 | 1 | 450 | 240 | NP | CS–2 | S6, W10, W12 | 128 | 128 | 128 | 128 | 128 | 128 | 128 | 128 | 125 | 122 | 118 | 114
Carbon steel | Wld. pipe | SA–672 | C65 | … | … | 1 | 1 | 450 | 240 | NP | CS–2 | S6, W10, W12 | 128 | 128 | 128 | 128 | 128 | 128 | 128 | 128 | 125 | 122 | 118 | 114
Carbon steel | Sheet | SA–414 | E | … | … | 1 | 1 | 450 | 260 | 482 | CS–2 | G10, T1 | 128 | 128 | 128 | 128 | 128 | 128 | 128 | 128 | 128 | 128 | 127 | 114 | 95.1 | 79.6 | 63.1 | 45.7 | 28.3
Carbon steel | Plate | SA–662 | B | … | … | 1 | 1 | 450 | 275 | 371 | CS–2 | T1 | 128 | 128 | 128 | 128 | 128 | 128 | 128 | 128 | 128 | 128 | 127 | 114
Carbon steel | Plate | SA–537 | … | 1 | 65 < t ≤ 100 | 1 | 2 | 450 | 310 | 343 | CS–2 | T1 | 128 | 128 | 128 | 128 | 128 | 128 | 128 | 128 | 128 | 128 | 127 | 114
Carbon steel | Wld. pipe | SA–691 | CMSH–70 | … | 65 < t ≤ 100 | 1 | 2 | 450 | 310 | NP | CS–2 | G26, T1, W10, W12 | 128 | 128 | 128 | 128 | 128 | 128 | 128 | 128 | 128 | 128 | 127 | 114
Carbon steel | Plate, bar | SA/CSA–G40.21 | 44W | … | t ≤ 200 | 1 | 1 | 450 | … | 343 | CS–2 | G18 | 128 | 128 | 128 | 128 | 128 | 128 | 128 | 128 | 128 | 128 | 128
Carbon steel | Plate, bar | SA/CSA–G40.21 | 50W | … | t ≤ 150 | 1 | 1 | 450 | … | 343 | CS–2 | G18 | 128 | 128 | 128 | 128 | 128 | 128 | 128 | 128 | 128 | 128 | 128
Carbon steel | Plate, sheet, bar | SA–572 | 50 | … | t ≤ 100 | … | … | 450 | 345 | 316 | CS–3 | … | 128 | 128 | 128 | 128 | 128 | 128 | 128 | 128 | 128 | 128 | 127
Carbon steel | Round bar | SA–572 | 50 | … | t ≤ 275 | … | … | 450 | 345 | 316 | CS–3 | … | 128 | 128 | 128 | 128 | 128 | 128 | 128 | 128 | 128 | 128 | 127
Carbon steel | Sheet, strip | SA–1011 | 50 | … | t ≤ 6 | … | … | 450 | 340 | 316 | CS–3 | … | 128 | 128 | 128 | 128 | 128 | 128 | 128 | 128 | 128 | 128 | 127
Carbon steel | Sheet, strip | SA–1011 | 50 | 1 | … | … | … | 450 | 340 | 316 | CS–3 | … | 128 | 128 | 128 | 128 | 128 | 128 | 128 | 128 | 128 | 128 | 127
Carbon steel | Sheet, strip | SA–1011 | 55 | 2 | … | … | … | 450 | 380 | 316 | CS–3 | … | 128 | 128 | 128 | 128 | 128 | 128 | 128 | 128 | 128 | 128 | 127
Carbon steel | Plate | SA/AS 1548 | PT460N | Normalized | ≤150 | 1 | 1 | 460 | … | 538 | CS–2 | G10, G18, S1, T1 | 131 | 131 | 131 | 131 | 131 | 131 | 131 | 131 | 131 | 131 | 129 | 114 | 95.1 | 79.6 | 63.2 | 45.3 | 31.7 | 21.9 | 12.7
Carbon steel | Plate | SA/AS 1548 | PT460NR | Norm. rld. | ≤150 | 1 | 1 | 460 | … | 538 | CS–2 | G10, G18, S1, T1 | 131 | 131 | 131 | 131 | 131 | 131 | 131 | 131 | 131 | 131 | 129 | 114 | 95.1 | 79.6 | 63.2 | 45.3 | 31.7 | 21.9 | 12.7
Carbon steel | Forgings | SA/EN 10222–2 | P280GH | NT or QT | 35 < t ≤ 160 | 1 | 1 | 460 | 255 | 538 | CS–2 | G10, S1, T2 | 131 | 131 | 131 | 131 | 131 | 131 | 131 | 131 | 131 | 128 | 124 | 120 | 101 | 83.9 | 67 | 51.1 | 33.6 | 21.3 | 12.9
Carbon steel | Plate | SA/EN 10028–2 | P295GH | … | 60 < t ≤ 100 | 1 | 1 | 460 | 260 | 538 | CS–2 | G10, S1, T1 | 131 | 131 | 131 | 131 | 131 | 131 | 131 | 131 | 131 | 131 | 127 | 112 | 96.2 | 79.1 | 62.1 | 46 | 32.1 | 21.2 | 14.4
Carbon steel | Plate | SA/EN 10028–2 | P295GH | … | ≤60 | 1 | 1 | 460 | … | 538 | CS–2 | G10, G18, S1, T1 | 131 | 131 | 131 | 131 | 131 | 131 | 131 | 131 | 131 | 131 | 127 | 112 | 96.2 | 79.1 | 62.1 | 46 | 32.1 | 21.2 | 14.4
Carbon steel | Forgings | SA/EN 10222–2 | P280GH | Normalized | t ≤ 35 | 1 | 1 | 460 | 280 | 538 | CS–2 | G10, S1, T2 | 131 | 131 | 131 | 131 | 131 | 131 | 131 | 131 | 131 | 131 | 131 | 131 | 101 | 83.9 | 67 | 51.1 | 33.6 | 21.3 | 12.9
Carbon steel | Plate | SA/GB 713 | Q345R | … | 150 < t ≤ 250 | 1 | 2 | 470 | 265 | 427 | CS–2 | T1 | 134 | 134 | 134 | 134 | 134 | 134 | 134 | 134 | 134 | 134 | 130 | 123 | 101 | 83.8 | 67.1
Carbon steel | Plate | SA/EN 10028–2 | P355GH | … | 150 < t ≤ 250 | 1 | 2 | 470 | 280 | 538 | CS–2 | G10, S1, T1 | 134 | 134 | 134 | 134 | 134 | 134 | 134 | 134 | 134 | 134 | 134 | 123 | 101 | 83.8 | 67.1 | 51 | 33.6 | 21.3 | 12.9
Carbon steel | Plate | SA/GB 713 | Q345R | … | 100 < t ≤ 150 | 1 | 2 | 480 | 285 | 427 | CS–2 | T1 | 137 | 137 | 137 | 137 | 137 | 137 | 137 | 137 | 137 | 137 | 137 | 123 | 101 | 83.8 | 67.1
Carbon steel | Plate | SA/EN 10028–2 | P355GH | … | 100 < t ≤ 150 | 1 | 2 | 480 | 295 | 538 | CS–2 | G10, S1, T1 | 137 | 137 | 137 | 137 | 137 | 137 | 137 | 137 | 137 | 137 | 137 | 123 | 101 | 83.8 | 67.1 | 51 | 33.6 | 21.3 | 12.9
Carbon steel | Plate | SA–455 | … | … | 15 < t ≤ 20 | 1 | 2 | 485 | 240 | 343 | CS–2 | … | 138 | 138 | 138 | 138 | 138 | 138 | 137 | 132 | 126 | 122 | 119
Carbon steel | Bar | SA–675 | 70 | … | … | 1 | 2 | 485 | 240 | 538 | CS–2 | G10, G15, G22, S1, T2 | 138 | 138 | 138 | 138 | 138 | 138 | 137 | 132 | 126 | 122 | 119 | 114 | 101 | 83.9 | 67 | 51.1 | 33.6 | 21.3 | 12.9
Carbon steel | Forgings | SA–105 | … | … | … | 1 | 2 | 485 | 250 | 538 | CS–2 | G10, S1, T2 | 138 | 138 | 138 | 138 | 138 | 138 | 138 | 136 | 129 | 125 | 122 | 117 | 101 | 83.9 | 67 | 51.1 | 33.6 | 21.3 | 12.9
Carbon steel | Forgings | SA–181 | … | 70 | … | 1 | 2 | 485 | 250 | 538 | CS–2 | G10, S1, T2 | 138 | 138 | 138 | 138 | 138 | 138 | 138 | 136 | 129 | 125 | 122 | 117 | 101 | 83.9 | 67 | 51.1 | 33.6 | 21.3 | 12.9
Carbon steel | Castings | SA–216 | WCB | … | … | 1 | 2 | 485 | 250 | 538 | CS–2 | G1, G10, G17, S1, T2 | 138 | 138 | 138 | 138 | 138 | 138 | 138 | 136 | 129 | 125 | 122 | 117 | 101 | 83.9 | 67 | 51.1 | 33.6 | 21.3 | 12.9
Carbon steel | Forgings | SA–266 | 2 | … | … | 1 | 2 | 485 | 250 | 538 | CS–2 | G10, S1, T2 | 138 | 138 | 138 | 138 | 138 | 138 | 138 | 136 | 129 | 125 | 122 | 117 | 101 | 83.9 | 67 | 51.1 | 33.6 | 21.3 | 12.9
Carbon steel | Forgings | SA–266 | 4 | … | … | 1 | 2 | 485 | 250 | 538 | CS–2 | G10, T2 | 138 | 138 | 138 | 138 | 138 | 138 | 138 | 136 | 129 | 125 | 122 | 117 | 101 | 83.9 | 67 | 51.1 | 33.6 | 21.3 | 12.9
Carbon steel | Forgings | SA–350 | LF2 | 1 | … | 1 | 2 | 485 | 250 | 538 | CS–2 | G10, T2 | 138 | 138 | 138 | 138 | 138 | 138 | 138 | 136 | 129 | 125 | 122 | 117 | 101 | 83.9 | 67 | 51.1 | 33.6 | 21.3 | 12.9
Carbon steel | Forgings | SA–350 | LF2 | 2 | … | 1 | 2 | 485 | 250 | 538 | CS–2 | G10, T2 | 138 | 138 | 138 | 138 | 138 | 138 | 138 | 136 | 129 | 125 | 122 | 117 | 101 | 83.9 | 67 | 51.1 | 33.6 | 21.3 | 12.9
Carbon steel | Forgings | SA–508 | 1 | … | … | 1 | 2 | 485 | 250 | 538 | CS–2 | G10, T2 | 138 | 138 | 138 | 138 | 138 | 138 | 138 | 136 | 129 | 125 | 122 | 117 | 101 | 83.9 | 67 | 51.1 | 33.6 | 21.3 | 12.9
Carbon steel | Forgings | SA–508 | 1A | … | … | 1 | 2 | 485 | 250 | 538 | CS–2 | G10, T2 | 138 | 138 | 138 | 138 | 138 | 138 | 138 | 136 | 129 | 125 | 122 | 117 | 101 | 83.9 | 67 | 51.1 | 33.6 | 21.3 | 12.9
Carbon steel | Forgings | SA–541 | 1 | … | … | 1 | 2 | 485 | 250 | 538 | CS–2 | G10, T2 | 138 | 138 | 138 | 138 | 138 | 138 | 138 | 136 | 129 | 125 | 122 | 117 | 101 | 83.9 | 67 | 51.1 | 33.6 | 21.3 | 12.9
Carbon steel | Forgings | SA–541 | 1A | … | … | 1 | 2 | 485 | 250 | 538 | CS–2 | G10, T2 | 138 | 138 | 138 | 138 | 138 | 138 | 138 | 136 | 129 | 125 | 122 | 117 | 101 | 83.9 | 67 | 51.1 | 33.6 | 21.3 | 12.9
Carbon steel | Cast pipe | SA–660 | WCB | … | … | 1 | 2 | 485 | 250 | NP | CS–2 | G1, G10, G17, S1, T2 | 138 | 138 | 138 | 138 | 138 | 138 | 138 | 136 | 129 | 125 | 122 | 117 | 101 | 83.9 | 67 | 51.1 | 33.6 | 21.3 | 12.9
Carbon steel | Forgings | SA–765 | II | … | … | 1 | 2 | 485 | 250 | 538 | CS–2 | G10, T2 | 138 | 138 | 138 | 138 | 138 | 138 | 138 | 136 | 129 | 125 | 122 | 117 | 101 | 83.9 | 67 | 51.1 | 33.6 | 21.3 | 12.9
Carbon steel | Plate | SA–515 | 70 | … | … | 1 | 2 | 485 | 260 | 538 | CS–2 | G10, S1, T2 | 138 | 138 | 138 | 138 | 138 | 138 | 138 | 138 | 136 | 132 | 128 | 123 | 101 | 83.8 | 67.1 | 51 | 33.6 | 21.3 | 12.9
Carbon steel | Plate | SA–516 | 70 | … | … | 1 | 2 | 485 | 260 | 538 | CS–2 | G10, S1, T2 | 138 | 138 | 138 | 138 | 138 | 138 | 138 | 138 | 136 | 132 | 128 | 123 | 101 | 83.8 | 67.1 | 51 | 33.6 | 21.3 | 12.9
Carbon steel | Wld. pipe | SA–671 | CB70 | … | … | 1 | 2 | 485 | 260 | NP | CS–2 | S5, W10, W12 | 138 | 138 | 138 | 138 | 138 | 138 | 138 | 138 | 136 | 132 | 128 | 123
Carbon steel | Wld. pipe | SA–671 | CC70 | … | … | 1 | 2 | 485 | 260 | NP | CS–2 | S6, W10, W12 | 138 | 138 | 138 | 138 | 138 | 138 | 138 | 138 | 136 | 132 | 128 | 123
Carbon steel | Wld. pipe | SA–672 | B70 | … | … | 1 | 2 | 485 | 260 | NP | CS–2 | S5, W10, W12 | 138 | 138 | 138 | 138 | 138 | 138 | 138 | 138 | 136 | 132 | 128 | 123
Carbon steel | Wld. pipe | SA–672 | C70 | … | … | 1 | 2 | 485 | 260 | NP | CS–2 | S6, W10, W12 | 138 | 138 | 138 | 138 | 138 | 138 | 138 | 138 | 136 | 132 | 128 | 123
Carbon steel | Plate | SA/JIS G3118 | SGV480 | … | … | 1 | 2 | 485 | 260 | NP | CS–2 | G10, S1, T2 | 138 | 138 | 138 | 138 | 138 | 138 | 138 | 138 | 136 | 132 | 128 | 123 | 101 | 83.8 | 67.1 | 51
Carbon steel | Smls. pipe | SA–106 | C | … | … | 1 | 2 | 485 | 275 | 538 | CS–2 | G10, S1, T1 | 138 | 138 | 138 | 138 | 138 | 138 | 138 | 138 | 138 | 138 | 135 | 123 | 101 | 83.8 | 67 | 51 | 33.6 | 21.3 | 12.9
Carbon steel | Wld. tube | SA–178 | D | … | … | 1 | 2 | 485 | 275 | NP | CS–2 | G10, S1, T1, W13 | 138 | 138 | 138 | 138 | 138 | 138 | 138 | 138 | 138 | 138 | 135 | 123 | 101 | 83.8 | 67 | 51 | 33.6 | 21.3 | 12.9
Carbon steel | Wld. tube | SA–178 | D | … | … | 1 | 2 | 485 | 275 | NP | CS–2 | G4, G10, S1, T4 | 138 | 138 | 138 | 138 | 138 | 138 | 138 | 138 | 138 | 138 | 135 | 123 | 101 | 83.7 | 67.6 | 45.5 | 27.9 | 18.3 | 10.6
Carbon steel | Wld. tube | SA–178 | D | … | … | 1 | 2 | 485 | 275 | NP | CS–2 | G3, G10, S1, T2 | 117 | 117 | 117 | 117 | 117 | 117 | 117 | 117 | 117 | 117 | 115 | 104 | 86.1 | 71.3 | 56.9 | 43.4 | 28.6 | 18.1 | 10.7
Carbon steel | Smls. tube | SA–210 | C | … | … | 1 | 2 | 485 | 275 | 538 | CS–2 | G10, S1, T1 | 138 | 138 | 138 | 138 | 138 | 138 | 138 | 138 | 138 | 138 | 135 | 123 | 101 | 83.8 | 67 | 51 | 33.6 | 21.3 | 12.9
Carbon steel | Castings | SA–216 | WCC | … | … | 1 | 2 | 485 | 275 | 538 | CS–2 | G1, G10, G17, S1, T1 | 138 | 138 | 138 | 138 | 138 | 138 | 138 | 138 | 138 | 138 | 135 | 123 | 101 | 83.8 | 67 | 51 | 33.6 | 21.3 | 12.9
Carbon steel | Smls. & wld. fittings | SA–234 | WPC | … | … | 1 | 2 | 485 | 275 | 427 | CS–2 | G10, T1, W14 | 138 | 138 | 138 | 138 | 138 | 138 | 138 | 138 | 138 | 138 | 135 | 123 | 101 | 83.8 | 67
Carbon steel | Castings | SA–352 | LCC | … | … | 1 | 2 | 485 | 275 | NP | CS–2 | G17, T1 | 138 | 138 | 138 | 138 | 138 | 138 | 138 | 138 | 138 | 138 | 135 | 123
Carbon steel | Castings | SA–487 | 16 | A | … | 1 | 2 | 485 | 275 | NP | CS–2 | … | 138 | 138 | 138 | 137 | 133 | 129 | 125 | 123 | 123 | 123 | 123 | 123
Carbon steel | Plate | SA–537 | … | 3 | 100 < t ≤ 150 | 1 | 3 | 485 | 275 | 371 | CS–2 | G23, W11 | 138 | 138 | 138 | 138 | 137 | 136 | 135 | 131 | 126 | 123 | 121 | 118
Carbon steel | Smls. tube | SA–556 | C2 | … | … | 1 | 2 | 485 | 275 | 427 | CS–2 | G10, T1 | 138 | 138 | 138 | 138 | 138 | 138 | 138 | 138 | 138 | 138 | 135 | 123 | 101 | 83.8 | 67
Carbon steel | Wld. tube | SA–557 | C2 | … | … | 1 | 2 | 485 | 275 | 538 | CS–2 | G24, T2, W6 | 117 | 117 | 117 | 117 | 117 | 117 | 117 | 117 | 117 | 117 | 115 | 104 | 86.1 | 71.3 | 56.9 | 43.4 | 28.6 | 18.1 | 10.7
Carbon steel | Cast pipe | SA–660 | WCC | … | … | 1 | 2 | 485 | 275 | NP | CS–2 | G1, G10, G17, S1, T1 | 138 | 138 | 138 | 138 | 138 | 138 | 138 | 138 | 138 | 138 | 135 | 123 | 101 | 83.8 | 67 | 51 | 33.6 | 21.3 | 12.9
Carbon steel | Bar | SA–696 | C | … | … | 1 | 2 | 485 | 275 | NP | CS–2 | T1 | 138 | 138 | 138 | 138 | 138 | 138 | 138 | 138 | 138 | 138 | 135 | 123
Carbon steel | Sheet | SA–414 | F | … | … | 1 | 2 | 485 | 290 | 482 | CS–2 | G10, T1 | 138 | 138 | 138 | 138 | 138 | 138 | 138 | 138 | 138 | 138 | 137 | 123 | 101 | 83.8 | 67.1 | 50.8 | 34.7
Carbon steel | Plate | SA–662 | C | … | … | 1 | 2 | 485 | 295 | 371 | CS–3 | T1 | 138 | 138 | 138 | 138 | 138 | 138 | 138 | 138 | 138 | 138 | 137 | 123
Carbon steel | Plate | SA–537 | … | 2 | 100 < t ≤ 150 | 1 | 3 | 485 | 315 | 371 | CS–3 | G23, T1, W11 | 138 | 138 | 138 | 138 | 137 | 136 | 134 | 134 | 134 | 134 | 133 | 125
Carbon steel | Plate | SA–738 | C | … | 100 < t ≤ 150 | 1 | 3 | 485 | 315 | 343 | CS–3 | G23, W11 | 138 | 138 | 138 | 138 | 137 | 136 | 134 | 134 | 134 | 134 | 133
Carbon steel | Plate | SA–537 | … | 1 | ≤65 | 1 | 2 | 485 | 345 | 343 | CS–3 | G23, T1 | 138 | 138 | 138 | 138 | 137 | 136 | 134 | 134 | 134 | 134 | 133 | 125
Carbon steel | Wld. pipe | SA–671 | CD70 | … | ≤65 | 1 | 2 | 485 | 345 | NP | CS–3 | S6, T1, W10, W12 | 138 | 138 | 138 | 138 | 137 | 136 | 134 | 134 | 134 | 134 | 133 | 125
Carbon steel | Wld. pipe | SA–672 | D70 | … | ≤65 | 1 | 2 | 485 | 345 | NP | CS–3 | S6, T1, W10, W12 | 138 | 138 | 138 | 138 | 137 | 136 | 134 | 134 | 134 | 134 | 133 | 125
Carbon steel | Wld. pipe | SA–691 | CMSH–70 | … | ≤65 | 1 | 2 | 485 | 345 | NP | CS–3 | S6, T1, W10, W12 | 138 | 138 | 138 | 138 | 137 | 136 | 134 | 134 | 134 | 134 | 133 | 125
Carbon steel | Plate | SA–841 | A | 1 | ≤100 | 1 | 2 | 485 | 345 | 343 | CS–3 | … | 138 | 138 | 138 | 138 | 138 | 138 | 138 | 138 | 138 | 138 | 138
Carbon steel | Plate, sheet, bar | SA–572 | 55 | … | t ≤ 50 | … | … | 485 | 380 | 316 | CS–3 | … | 138 | 138 | 138 | 138 | 138 | 138 | 138 | 138 | 138 | 138 | 138
Carbon steel | Round bar | SA–572 | 55 | … | t ≤ 90 | … | … | 485 | 380 | 316 | CS–3 | … | 138 | 138 | 138 | 138 | 138 | 138 | 138 | 138 | 138 | 138 | 138
Carbon steel | Sheet, strip | SA–1011 | 55 | 1 | … | … | … | 480 | 380 | 316 | CS–3 | … | 138 | 138 | 138 | 138 | 138 | 138 | 138 | 138 | 138 | 138 | 138
Carbon steel | Sheet, strip | SA–1011 | 60 | 2 | … | … | … | 480 | 410 | 316 | CS–3 | … | 138 | 138 | 138 | 138 | 138 | 138 | 138 | 138 | 138 | 138 | 138
Carbon steel | Forgings | SA/EN 10222–2 | P305GH | NT | 35 < t ≤ 160 | 1 | 2 | 490 | 280 | 538 | CS–2 | G10, S1, T2 | 140 | 140 | 140 | 140 | 140 | 140 | 140 | 140 | 140 | 140 | 136 | 132 | 101 | 83.9 | 67 | 51.1 | 33.6 | 21.3 | 12.9
Carbon steel | Forgings | SA/EN 10222–2 | P305GH | Normalized | t ≤ 35 | 1 | 2 | 490 | 305 | 538 | CS–2 | G10, S1, T1 | 140 | 140 | 140 | 140 | 140 | 140 | 140 | 140 | 140 | 140 | 140 | 136 | 101 | 83.9 | 67 | 51.1 | 33.6 | 21.3 | 12.9
Carbon steel | Plate | SA/GB 713 | Q345R | … | 60 < t ≤ 100 | 1 | 2 | 490 | 305 | 427 | CS–2 | T1 | 140 | 140 | 140 | 140 | 140 | 140 | 140 | 140 | 140 | 140 | 140 | 123 | 101 | 83.8 | 67.1
Carbon steel | Plate | SA/EN 10028–2 | P355GH | … | 60 < t ≤ 100 | 1 | 2 | 490 | 315 | 538 | CS–2 | G10, S1, T1 | 140 | 140 | 140 | 140 | 140 | 140 | 140 | 140 | 140 | 140 | 140 | 123 | 101 | 83.8 | 67.1 | 51 | 33.6 | 21.3 | 12.9
Carbon steel | Plate | SA/GB 713 | Q345R | … | 36 < t ≤ 60 | 1 | 2 | 490 | 315 | 427 | CS–2 | T1 | 140 | 140 | 140 | 140 | 140 | 140 | 140 | 140 | 140 | 140 | 140 | 123 | 101 | 83.8 | 67.1
Carbon steel | Plate | SA/GB 713 | Q345R | … | 16 < t ≤ 36 | 1 | 2 | 500 | 325 | 427 | CS–2 | T1 | 143 | 143 | 143 | 143 | 143 | 143 | 143 | 143 | 143 | 143 | 143 | 123 | 101 | 83.8 | 67.1
Carbon steel | Plate | SA–455 | … | … | 9.5 < t ≤ 15 | 1 | 2 | 505 | 255 | 343 | CS–2 | … | 144 | 144 | 144 | 144 | 144 | 144 | 144 | 140 | 133 | 129 | 125
Carbon steel | Forgings | SA/EN 10222–2 | P305GH | QT | t ≤ 70 | 1 | 2 | 510 | 285 | 538 | CS–2 | G10, S1, T2 | 146 | 146 | 146 | 146 | 146 | 146 | 146 | 146 | 146 | 143 | 139 | 134 | 101 | 83.9 | 67 | 51.1 | 33.6 | 21.3 | 12.9
Carbon steel | Plate | SA/GB 713 | Q345R | … | 3 ≤ t ≤ 16 | 1 | 2 | 510 | 345 | 427 | CS–2 | T1 | 146 | 146 | 146 | 146 | 146 | 146 | 146 | 146 | 146 | 146 | 146 | 123 | 101 | 83.8 | 67.1
Carbon steel | Plate | SA/EN 10028–2 | P355GH | … | ≤60 | 1 | 2 | 510 | … | 538 | CS–2 | G10, G18, S1, T1 | 146 | 146 | 146 | 146 | 146 | 146 | 146 | 146 | 146 | 146 | 146 | 123 | 101 | 83.8 | 67.1 | 51 | 33.6 | 21.3 | 12.9
Carbon steel | Forgings | SA–266 | 3 | … | … | 1 | 2 | 515 | 260 | 538 | CS–2 | G10, S1, T2, W11 | 148 | 148 | 148 | 148 | 148 | 148 | 148 | 142 | 135 | 131 | 127 | 122 | 107 | 88.3 | 67.5 | 50.9 | 33.7 | 21.3 | 12.9
Carbon steel | Plate | SA–455 | … | … | ≤9.5 | 1 | 2 | 515 | 260 | 343 | CS–2 | … | 148 | 148 | 148 | 148 | 148 | 148 | 148 | 143 | 136 | 132 | 129
Carbon steel | Plate | SA–299 | A | … | >25 | 1 | 2 | 515 | 275 | 538 | CS–2 | G10, S1, T2 | 148 | 148 | 148 | 148 | 148 | 148 | 148 | 148 | 143 | 139 | 135 | 130 | 107 | 88.1 | 67.5 | 50.8 | 33.7 | 21.3 | 12.9
Carbon steel | Wld. pipe | SA–671 | CK75 | … | >25 | 1 | 2 | 515 | 275 | NP | CS–2 | S6, W10, W12 | 148 | 148 | 148 | 148 | 148 | 148 | 148 | 148 | 143 | 139 | 135 | 130
Carbon steel | Wld. pipe | SA–672 | N75 | … | >25 | 1 | 2 | 515 | 275 | NP | CS–2 | S6, W10, W12 | 148 | 148 | 148 | 148 | 148 | 148 | 148 | 148 | 143 | 139 | 135 | 130
Carbon steel | Wld. pipe | SA–691 | CMS–75 | … | >25 | 1 | 2 | 515 | 275 | NP | CS–2 | S6, W10, W12 | 148 | 148 | 148 | 148 | 148 | 148 | 148 | 148 | 143 | 139 | 135 | 130
Carbon steel | Plate | SA–299 | A | … | ≤25 | 1 | 2 | 515 | 290 | 538 | CS–2 | G10, S1, T1 | 148 | 148 | 148 | 148 | 148 | 148 | 148 | 148 | 148 | 147 | 141 | 133 | 107 | 88.1 | 67.6 | 50.8 | 33.7 | 21.3 | 12.9
Carbon steel | Wld. pipe | SA–691 | CMS–75 | … | ≤25 | 1 | 2 | 515 | 290 | NP | CS–2 | T1, W10, W12 | 148 | 148 | 148 | 148 | 148 | 148 | 148 | 148 | 148 | 147 | 141 | 133
Carbon steel | Forgings | SA–372 | B | … | … | 1 | 2 | 515 | 310 | 343 | CS–3 | W11 | 148 | 148 | 148 | 148 | 148 | 148 | 148 | 148 | 148 | 148 | 148
Carbon steel | Sheet | SA–414 | G | … | … | 1 | 2 | 515 | 310 | 482 | CS–3 | G10, T1 | 148 | 148 | 148 | 148 | 148 | 148 | 148 | 148 | 148 | 148 | 146 | 132 | 107 | 88.2 | 67.6 | 50.6 | 34.9
Carbon steel | Plate | SA–738 | A | … | … | 1 | 2 | 515 | 310 | 371 | CS–2 | T1 | 148 | 148 | 148 | 148 | 148 | 148 | 148 | 148 | 148 | 148 | 146 | 132
Carbon steel | Plate | SA–537 | … | 3 | 65 < t ≤ 100 | 1 | 3 | 515 | 345 | 371 | CS–5 | G23, T1, W11 | 148 | 148 | 148 | 147 | 147 | 145 | 144 | 144 | 144 | 144 | 142 | 123
Carbon steel | Plate | SA–537 | … | 2 | 65 < t ≤ 100 | 1 | 3 | 515 | 380 | 343 | CS–5 | G23, T1, W11 | 148 | 148 | 148 | 147 | 147 | 145 | 144 | 144 | 144 | 144 | 143 | 134
Carbon steel | Wld. pipe | SA–691 | CMSH–80 | … | 65 < t ≤ 100 | 1 | 3 | 515 | 380 | NP | CS–5 | G26, T1, W10, W12 | 148 | 148 | 148 | 147 | 147 | 145 | 144 | 144 | 144 | 144 | 143 | 134
Carbon steel | Plate | SA–738 | C | … | 65 < t ≤ 100 | 1 | 3 | 515 | 380 | 343 | CS–5 | G23, W11 | 148 | 148 | 148 | 147 | 147 | 145 | 144 | 144 | 144 | 144 | 143
Carbon steel | Plate, sheet, bar | SA–572 | 60 | … | t ≤ 32 | … | … | 520 | 415 | 316 | CS–3 | … | 148 | 148 | 148 | 147 | 147 | 145 | 144 | 144 | 144 | 144 | 143
Carbon steel | Round bar | SA–572 | 60 | … | t ≤ 90 | … | … | 520 | 415 | 316 | CS–3 | … | 148 | 148 | 148 | 147 | 147 | 145 | 144 | 144 | 144 | 144 | 143
Carbon steel | Sheet, strip | SA–1011 | 60 | 1 | … | … | … | 520 | 410 | 316 | CS–3 | … | 148 | 148 | 148 | 147 | 147 | 145 | 144 | 144 | 144 | 144 | 143
Carbon steel | Plate | SA–299 | B | … | >25 | 1 | 3 | 550 | 310 | 538 | CS–3 | G10, S1, T1 | 158 | 158 | 158 | 158 | 158 | 158 | 158 | 158 | 158 | 157 | 152 | 133 | 107 | 88.1 | 67.6 | 50.8 | 33.7 | 21.3 | 12.9
Carbon steel | Plate | SA–299 | B | … | ≤25 | 1 | 3 | 550 | 325 | 538 | CS–3 | G10, S1, T1 | 158 | 158 | 158 | 158 | 158 | 158 | 158 | 158 | 158 | 158 | 158 | 133 | 107 | 88.1 | 67.6 | 50.8 | 33.7 | 21.3 | 12.9
Carbon steel | Forgings | SA–765 | IV | … | … | 1 | 3 | 550 | 345 | 371 | CS–3 | … | 158 | 158 | 158 | 158 | 158 | 158 | 156 | 156 | 156 | 156 | 155 | 153
Carbon steel | Plate | SA–537 | … | 3 | ≤65 | 1 | 3 | 550 | 380 | 371 | CS–5 | G23, T1, W11 | 158 | 158 | 158 | 158 | 157 | 156 | 154 | 154 | 154 | 154 | 151 | 132
Carbon steel | Plate | SA–537 | … | 2 | ≤65 | 1 | 3 | 550 | 415 | 343 | CS–5 | G23, S6, T1, W10, W11, W12 | 158 | 158 | 158 | 158 | 157 | 156 | 154 | 154 | 154 | 154 | 151 | 132
Carbon steel | Wld. pipe | SA–671 | CD80 | … | ≤65 | 1 | 3 | 550 | 415 | NP | CS–5 | S6, T1, W10, W12 | 158 | 158 | 158 | 158 | 157 | 156 | 154 | 154 | 154 | 154 | 151 | 132
Carbon steel | Wld. pipe | SA–672 | D80 | … | ≤65 | 1 | 3 | 550 | 415 | NP | CS–5 | S6, T1, W10, W12 | 158 | 158 | 158 | 158 | 157 | 156 | 154 | 154 | 154 | 154 | 151 | 132
Carbon steel | Wld. pipe | SA–691 | CMSH–80 | … | ≤65 | 1 | 3 | 550 | 415 | NP | CS–5 | S6, T1, W10, W12 | 158 | 158 | 158 | 158 | 157 | 156 | 154 | 154 | 154 | 154 | 151 | 132
Carbon steel | Plate | SA–738 | C | … | ≤65 | 1 | 3 | 550 | 415 | 343 | CS–5 | G23, W11 | 158 | 158 | 158 | 158 | 157 | 156 | 154 | 154 | 154 | 154 | 151
Carbon steel | Plate | SA–841 | B | 2 | ≤65 | 1 | 3 | 550 | 415 | 343 | CS–3 | … | 158 | 158 | 158 | 158 | 158 | 158 | 158 | 158 | 158 | 158 | 158
Carbon steel | Plate, sheet, bar | SA–572 | 65 | … | t ≤ 32 | … | … | 550 | 450 | 316 | CS–3 | … | 158 | 158 | 158 | 158 | 158 | 158 | 158 | 158 | 158 | 158 | 158
Carbon steel | Plate | SA–612 | … | … | 12.5 < t ≤ 25 | 10C | 1 | 560 | 345 | 343 | CS–3 | T1 | 159 | 159 | 159 | 159 | 158 | 157 | 156 | 156 | 155 | 155 | 149 | 133
Carbon steel | Plate | SA–612 | … | … | ≤12.5 | 10C | 1 | 570 | 345 | 343 | CS–3 | … | 163 | 163 | 163 | 163 | 162 | 161 | 160 | 160 | 157 | 154 | 151
Carbon steel | Plate | SA–738 | B | … | … | 1 | 3 | 585 | 415 | 343 | CS–5 | … | 168 | 168 | 168 | 168 | 168 | 168 | 168 | 168 | 167 | 165 | 163
Carbon steel | Forgings | SA–372 | C | … | … | … | … | 620 | 380 | 343 | CS–3 | W11 | 177 | 177 | 177 | 177 | 177 | 177 | 177 | 177 | 177 | 175 | 166
Carbon steel | Plate | SA–724 | A | … | … | 1 | 4 | 620 | 485 | 371 | CS–5 | … | 177 | 177 | 177 | 177 | 176 | 175 | 173 | 173 | 173 | 173 | 165 | 148
Carbon steel | Plate | SA–724 | C | … | … | 1 | 4 | 620 | 485 | 371 | CS–5 | … | 177 | 177 | 177 | 177 | 176 | 175 | 173 | 173 | 173 | 173 | 165 | 148
Carbon steel | Plate | SA–724 | B | … | … | 1 | 4 | 655 | 515 | 371 | CS–5 | … | 187 | 187 | 187 | 187 | 186 | 185 | 183 | 183 | 183 | 179 | 165 | 158
C–Mn–Si–Cb | Plate | SA–737 | B | … | … | 1 | 2 | 485 | 345 | 371 | CS–3 | T1 | 138 | 138 | 138 | 138 | 138 | 138 | 138 | 138 | 138 | 138 | 138 | 135
C–Mn–Si–Cb | Plate | SA/AS 1548 | PT490N | Normalized | ≤150 | 1 | 2 | 490 | … | 538 | CS–2 | G10, G18, S1, T1 | 140 | 140 | 140 | 140 | 140 | 140 | 140 | 140 | 140 | 140 | 139 | 123 | 101 | 83.8 | 67 | 51 | 33.6 | 21.3 | 12.9
C–Mn–Si–Cb | Plate | SA/AS 1548 | PT490NR | Norm. rld. | ≤150 | 1 | 2 | 490 | … | 538 | CS–2 | G10, G18, S1, T1 | 140 | 140 | 140 | 140 | 140 | 140 | 140 | 140 | 140 | 140 | 139 | 123 | 101 | 83.8 | 67 | 51 | 33.6 | 21.3 | 12.9
C–Mn–Si–Cb | Plate | SA/GB 713 | Q370R | Normalized | 64 < t ≤ 100 | 1 | 2 | 510 | 330 | NP | CS–3 | T1 | 146 | 146 | 146 | 146 | 146 | 146 | 146 | 146 | 146 | 146 | 146 | 133 | 107 | 88.1 | 67.6
C–Mn–Si–Cb | Plate | SA/GB 713 | Q370R | Normalized | 36 < t ≤ 60 | 1 | 2 | 520 | 340 | NP | CS–3 | T1 | 149 | 149 | 149 | 149 | 149 | 149 | 149 | 149 | 149 | 149 | 149 | 133 | 107 | 88.1 | 67.6
C–Mn–Si–Cb | Plate | SA/GB 713 | Q370R | Normalized | 16 < t ≤ 36 | 1 | 2 | 530 | 360 | NP | CS–3 | T1 | 151 | 151 | 151 | 151 | 151 | 151 | 151 | 151 | 151 | 151 | 151 | 133 | 107 | 88.1 | 67.6
C–Mn–Si–Cb | Plate | SA/GB 713 | Q370R | Normalized | 10 ≤ t ≤ 16 | 1 | 2 | 530 | 370 | NP | CS–3 | T1 | 151 | 151 | 151 | 151 | 151 | 151 | 151 | 151 | 151 | 151 | 151 | 133 | 107 | 88.1 | 67.6
C–Mn–Si–V | Plate | SA–737 | C | … | … | 1 | 3 | 550 | 415 | 371 | CS–3 | … | 158 | 158 | 158 | 158 | 158 | 158 | 158 | 158 | 158 | 158 | 155 | 135
C–Mn–Si–V–Cb | Plate | SA–656 | T3 | … | ≤50 | 1 | 1 | 414 | 345 | NP | … | … | 118 | 118 | 118 | 118 | 118 | 118 | 118 | 118 | 118 | 118 | 118
C–Mn–Si–V–Cb | Plate | SA–656 | T7 | … | ≤50 | 1 | 1 | 414 | 345 | NP | … | … | 118 | 118 | 118 | 118 | 118 | 118 | 118 | 118 | 118 | 118 | 118
C–Mn–Si–V–Cb | Plate | SA–656 | T3 | … | ≤40 | 1 | 2 | 483 | 414 | NP | … | … | 138 | 138 | 138 | 138 | 138 | 138 | 138 | 138 | 138 | 138 | 138
C–Mn–Si–V–Cb | Plate | SA–656 | T7 | … | ≤40 | 1 | 2 | 483 | 414 | NP | … | … | 138 | 138 | 138 | 138 | 138 | 138 | 138 | 138 | 138 | 138 | 138
C–Mn–Si–V–Cb | Plate | SA–656 | T3 | … | ≤25 | 1 | 3 | 552 | 483 | NP | … | … | 158 | 158 | 158 | 158 | 158 | 158 | 158 | 158 | 158 | 158 | 158
C–Mn–Si–V–Cb | Plate | SA–656 | T7 | … | ≤25 | 1 | 3 | 552 | 483 | NP | … | … | 158 | 158 | 158 | 158 | 158 | 158 | 158 | 158 | 158 | 158 | 158
C–Mn–Si–V–Cb | Plate | SA–656 | T3 | … | ≤20 | 1 | 4 | 621 | 552 | NP | … | … | 177 | 177 | 177 | 177 | 177 | 177 | 177 | 177 | 177 | 177 | 177
C–Mn–Si–V–Cb | Plate | SA–656 | T7 | … | ≤20 | 1 | 4 | 621 | 552 | NP | … | … | 177 | 177 | 177 | 177 | 177 | 177 | 177 | 177 | 177 | 177 | 177
C–Mn–Ti | Plate, sheet | SA–562 | … | … | … | 1 | 1 | 380 | 205 | 343 | CS–6 | G7 | 88.9 | 88.9 | 84 | 78.3 | 75.1 | 73 | 71.7 | 71.7 | 71.7 | 71.7 | 71.7
C–Si–Ti | Forgings | SA–836 | … | 1 | … | 1 | 1 | 380 | 170 | 343 | CS–1 | … | 108 | 108 | 103 | 97.6 | 94.1 | 91.6 | 89.7 | 89.6 | 89.4 | 88.5 | 87.2
C–0.3Mo | Smls. tube | SA/EN 10216–2 | 16Mo3 | … | 40 < t ≤ 60 | 3 | 1 | 450 | 260 | 538 | CS–2 | G11, S2, T3 | 129 | 129 | 129 | 129 | 129 | 129 | 129 | 129 | 129 | 129 | 129 | 129 | 129 | 129 | 126 | 105 | 68.9 | 42.8 | 23.2
C–0.3Mo | Smls. tube | SA/EN 10216–2 | 16Mo3 | … | 16 < t ≤ 40 | 3 | 1 | 450 | 270 | 538 | CS–2 | G11, S2, T3 | 129 | 129 | 129 | 129 | 129 | 129 | 129 | 129 | 129 | 129 | 129 | 129 | 129 | 129 | 126 | 105 | 68.9 | 42.8 | 23.2
C–0.3Mo | Smls. tube | SA/EN 10216–2 | 16Mo3 | … | t ≤ 16 | 3 | 1 | 450 | 280 | 538 | CS–2 | G11, S2, T3 | 129 | 129 | 129 | 129 | 129 | 129 | 129 | 129 | 129 | 129 | 129 | 129 | 129 | 129 | 126 | 105 | 68.9 | 42.8 | 23.2
C–½Mo | Smls. & wld. fittings | SA–234 | WP1 | … | … | 3 | 1 | 380 | 205 | 538 | CS–2 | G11, T4, W14 | 108 | 108 | 108 | 108 | 108 | 108 | 108 | 108 | 108 | 108 | 108 | 108 | 106 | 103 | 101 | 96.1 | 72.1 | 41.7 | 23.6
C–½Mo | Smls. tube | SA–209 | T1b | … | … | 3 | 1 | 365 | 195 | 538 | CS–1 | G11, S3, T5 | 104 | 104 | 104 | 104 | 104 | 104 | 104 | 104 | 104 | 104 | 103 | 101 | 98.5 | 96.7 | 93.6 | 90.7 | 70.4 | 42.2 | 23.4
C–½Mo | Wld. tube | SA–250 | T1b | … | … | 3 | 1 | 365 | 195 | NP | CS–1 | G11, S2, T5, W13 | 104 | 104 | 104 | 104 | 104 | 104 | 104 | 104 | 104 | 104 | 103 | 101 | 98.5 | 96.7 | 93.6 | 90.7 | 70.4 | 42.2 | 23.4
C–½Mo | Wld. tube | SA–250 | T1b | … | … | 3 | 1 | 365 | 195 | 538 | CS–1 | G3, G11, G24, S2, T5 | 88.9 | 88.9 | 88.9 | 88.9 | 88.9 | 88.9 | 88.9 | 88.9 | 88.9 | 88.6 | 87.2 | 85.9 | 84 | 82.2 | 79.7 | 77.4 | 60.2 | 36 | 20
C–½Mo | Smls. tube | SA–209 | T1 | … | … | 3 | 1 | 380 | 205 | 538 | CS–2 | G11, S3, T4 | 108 | 108 | 108 | 108 | 108 | 108 | 108 | 108 | 108 | 108 | 108 | 108 | 106 | 103 | 101 | 96.1 | 72.1 | 41.7 | 23.6
C–½Mo | Wld. tube | SA–250 | T1 | … | … | 3 | 1 | 380 | 205 | NP | CS–2 | G11, S2, T4, W13 | 108 | 108 | 108 | 108 | 108 | 108 | 108 | 108 | 108 | 108 | 108 | 108 | 106 | 103 | 101 | 96.1 | 72.1 | 41.7 | 23.6
C–½Mo | Wld. tube | SA–250 | T1 | … | … | 3 | 1 | 380 | 205 | 538 | CS–2 | G3, G11, G24, S2, T4 | 92.4 | 92.4 | 92.4 | 92.4 | 92.4 | 92.4 | 92.4 | 92.4 | 92.4 | 92.4 | 92.4 | 92.2 | 90.2 | 87.7 | 85.4 | 81.4 | 61.3 | 35.7 | 20.1
C–½Mo | Smls. pipe | SA–335 | P1 | … | … | 3 | 1 | 380 | 205 | 538 | CS–2 | G11, S2, T4 | 108 | 108 | 108 | 108 | 108 | 108 | 108 | 108 | 108 | 108 | 108 | 108 | 106 | 103 | 101 | 96.1 | 72.1 | 41.7 | 23.6
C–½Mo | Forged pipe | SA–369 | FP1 | … | … | 3 | 1 | 380 | 205 | 538 | CS–2 | G11, S2, T4 | 108 | 108 | 108 | 108 | 108 | 108 | 108 | 108 | 108 | 108 | 108 | 108 | 106 | 103 | 101 | 96.1 | 72.1 | 41.7 | 23.6
C–½Mo | Smls. tube | SA–209 | T1a | … | … | 3 | 1 | 415 | 220 | 538 | CS–2 | G11, S3, T4 | 118 | 118 | 118 | 118 | 118 | 118 | 118 | 118 | 118 | 118 | 118 | 115 | 113 | 110 | 107 | 100 | 70.4 | 42.3 | 23.4
C–½Mo | Wld. tube | SA–250 | T1a | … | … | 3 | 1 | 415 | 220 | NP | CS–2 | G11, S2, T4, W13 | 118 | 118 | 118 | 118 | 118 | 118 | 118 | 118 | 118 | 118 | 118 | 115 | 113 | 110 | 107 | 100 | 70.4 | 42.3 | 23.4
C–½Mo | Wld. tube | SA–250 | T1a | … | … | 3 | 1 | 415 | 220 | 538 | CS–2 | G3, G11, G24, S2, T4 | 101 | 101 | 101 | 101 | 101 | 101 | 101 | 101 | 101 | 101 | 100 | 98.2 | 95.8 | 93.9 | 90.9 | 84.9 | 59.9 | 36.2 | 19.9
C–½Mo | Castings | SA–217 | WC1 | … | … | 3 | 1 | 450 | 240 | 538 | CS–2 | G1, G11, G17, S2, T4 | 128 | 128 | 128 | 128 | 128 | 128 | 128 | 128 | 128 | 128 | 128 | 126 | 123 | 120 | 117 | 103 | 69.5 | 42.6 | 23.2
C–½Mo | Castings | SA–352 | LC1 | … | … | 3 | 1 | 450 | 240 | 343 | CS–2 | G1, G17 | 128 | 128 | 128 | 128 | 128 | 128 | 128 | 128 | 128 | 128 | 128 | 126
C–½Mo | Cast pipe | SA–426 | CP1 | … | … | 3 | 1 | 450 | 240 | NP | CS–2 | G17 | 128 | 128 | 128 | 128 | 128 | 128 | 128 | 128 | 128 | 128 | 128 | 126
C–½Mo | Plate | SA–204 | A | … | … | 3 | 1 | 450 | 255 | 538 | CS–2 | G11, S2, T4 | 128 | 128 | 128 | 128 | 128 | 128 | 128 | 128 | 128 | 128 | 128 | 128 | 128 | 127 | 124 | 105 | 68.9 | 42.8 | 23.2
C–½Mo | Wld. pipe | SA–672 | L65 | … | … | 3 | 1 | 450 | 255 | NP | CS–2 | G26, W10, W12 | 128 | 128 | 128 | 128 | 128 | 128 | 128 | 128 | 128 | 128 | 128 | 128
C–½Mo | Wld. pipe | SA–691 | CM–65 | … | … | 3 | 1 | 450 | 255 | NP | CS–2 | G26, W10, W12 | 128 | 128 | 128 | 128 | 128 | 128 | 128 | 128 | 128 | 128 | 128 | 128
C–½Mo | Wld. pipe | SA–691 | CM–65 | … | … | 3 | 1 | 450 | 255 | NP | CS–2 | G27, W10, W12 | 128 | 128 | 128 | 128 | 128 | 128
C–½Mo | Forgings | SA–182 | F1 | … | … | 3 | 2 | 485 | 275 | 538 | CS–2 | G11, S2, T4 | 138 | 138 | 138 | 138 | 138 | 138 | 138 | 138 | 138 | 138 | 138 | 138 | 138 | 137 | 134 | 107 | 68.1 | 43.1 | 23.1
C–½Mo | Plate | SA–204 | B | … | … | 3 | 2 | 485 | 275 | 538 | CS–2 | G11, S2, T4 | 138 | 138 | 138 | 138 | 138 | 138 | 138 | 138 | 138 | 138 | 138 | 138 | 138 | 137 | 134 | 107 | 68.1 | 43.1 | 23.1
C–½Mo | Forgings | SA–336 | F1 | … | … | 3 | 2 | 485 | 275 | 538 | CS–2 | G11, S2, T4 | 138 | 138 | 138 | 138 | 138 | 138 | 138 | 138 | 138 | 138 | 138 | 138 | 138 | 137 | 134 | 107 | 68.1 | 43.1 | 23.1
C–½Mo | Wld. pipe | SA–672 | L70 | … | … | 3 | 2 | 485 | 275 | NP | CS–2 | G26, W10, W12 | 138 | 138 | 138 | 138 | 138 | 138 | 138 | 138 | 138 | 138 | 138 | 138
C–½Mo | Wld. pipe | SA–691 | CM–70 | … | … | 3 | 2 | 485 | 275 | NP | CS–2 | G26, W10, W12 | 138 | 138 | 138 | 138 | 138 | 138 | 138 | 138 | 138 | 138 | 138 | 138
C–½Mo | Wld. pipe | SA–691 | CM–70 | … | … | 3 | 2 | 485 | 275 | NP | CS–2 | G27, W10, W12 | 138 | 138 | 138 | 138 | 138 | 138
C–½Mo | Plate | SA–204 | C | … | … | 3 | 2 | 515 | 295 | 538 | CS–2 | G11, S2, T4, W12 | 148 | 148 | 148 | 148 | 148 | 148 | 148 | 148 | 148 | 148 | 148 | 148 | 148 | 148 | 144 | 109 | 67.2 | 43.3 | 23
C–½Mo | Wld. pipe | SA–672 | L75 | … | … | 3 | 2 | 515 | 295 | NP | CS–2 | G26, W10, W12 | 148 | 148 | 148 | 148 | 148 | 148 | 148 | 148 | 148 | 148 | 148 | 148
C–½Mo | Wld. pipe | SA–691 | CM–75 | … | … | 3 | 2 | 515 | 295 | NP | CS–2 | G26, W10, W12 | 148 | 148 | 148 | 148 | 148 | 148 | 148 | 148 | 148 | 148 | 148 | 148
C–½Mo | Wld. pipe | SA–691 | CM–75 | … | … | 3 | 2 | 515 | 295 | NP | CS–2 | G27, W10, W12 | 148 | 148 | 148 | 148 | 148 | 148
½Cr– 1/5Mo | Forgings | SA–372 | G | 55 | … | … | … | 585 | 380 | 315 | CS–3 | W11 | 167 | 167 | 167 | 167 | 167 | 167 | 167 | 167 | 167 | 167
½Cr– 1/5Mo | Forgings | SA–372 | H | 55 | … | … | … | 585 | 380 | 315 | CS–3 | W11 | 167 | 167 | 167 | 167 | 167 | 167 | 167 | 167 | 167 | 167
½Cr– 1/5Mo | Forgings | SA–372 | G | 65 | … | … | … | 725 | 450 | 315 | CS–3 | W11 | 207 | 207 | 207 | 207 | 207 | 207 | 207 | 207 | 207 | 207
½Cr– 1/5Mo | Forgings | SA–372 | H | 65 | … | … | … | 725 | 450 | 315 | CS–3 | W11 | 207 | 207 | 207 | 207 | 207 | 207 | 207 | 207 | 207 | 207
½Cr– 1/5Mo | Forgings | SA–372 | G | 70 | … | … | … | 825 | 485 | 93 | CS–3 | W11 | 236 | 236 | 236 | 236
½Cr– 1/5Mo | Forgings | SA–372 | H | 70 | … | … | … | 825 | 485 | 93 | CS–3 | W11 | 236 | 236 | 236 | 236
½Cr– 1/5Mo–V | Plate | SA–517 | B | … | ≤32 | 11B | 4 | 795 | 690 | 343 | HT–1 | … | 227 | 227 | 227 | 227 | 227 | 227 | 227 | 227 | 227 | 227 | 226
½Cr–¼Mo–Si | Plate | SA–517 | A | … | ≤32 | 11B | 1 | 795 | 690 | 343 | HT–1 | … | 227 | 227 | 227 | 227 | 227 | 227 | 227 | 227 | 227 | 227 | 226
½Cr–¼Mo–Si | Forgings | SA–592 | A | … | ≤65 | 11B | 1 | 795 | 690 | 343 | HT–1 | … | 227 | 227 | 227 | 227 | 227 | 227 | 227 | 227 | 227 | 227 | 226
½Cr–½Mo | Smls. pipe | SA–335 | P2 | … | … | 3 | 1 | 380 | 205 | 538 | CS–2 | T5 | 108 | 108 | 108 | 108 | 108 | 108 | 108 | 108 | 108 | 108 | 108 | 108 | 106 | 103 | 100 | 97.1 | 77 | 49.5 | 31.3
½Cr–½Mo | Forged pipe | SA–369 | FP2 | … | … | 3 | 1 | 380 | 205 | 538 | CS–2 | T5 | 108 | 108 | 108 | 108 | 108 | 108 | 108 | 108 | 108 | 108 | 108 | 108 | 106 | 103 | 100 | 97.1 | 77 | 49.5 | 31.3
½Cr–½Mo | Plate | SA–387 | 2 | 1 | … | 3 | 1 | 380 | 230 | 538 | CS–2 | T5 | 108 | 108 | 108 | 108 | 108 | 108 | 108 | 108 | 108 | 108 | 108 | 108 | 108 | 108 | 106 | 103 | 76.7 | 49.6 | 31.2
½Cr–½Mo | Wld. pipe | SA–691 | ½CR | … | … | 3 | 1 | 380 | 230 | NP | CS–2 | G26, W10, W12 | 108 | 108 | 108 | 108 | 108 | 108 | 108 | 108 | 108 | 108 | 108 | 108
½Cr–½Mo | Wld. pipe | SA–691 | ½CR | … | … | 3 | 1 | 380 | 230 | NP | CS–2 | G27, W10, W12 | 108 | 108 | 108 | 108 | 108 | 108
½Cr–½Mo | Smls. tube | SA–213 | T2 | … | … | 3 | 1 | 415 | 205 | 538 | CS–2 | T5 | 118 | 118 | 118 | 118 | 118 | 118 | 118 | 117 | 114 | 112 | 110 | 108 | 106 | 103 | 100 | 97.1 | 77 | 49.5 | 31.3
½Cr–½Mo | Wld. tube | SA–250 | T2 | … | … | 3 | 1 | 415 | 205 | NP | CS–2 | G3, T5 | 100 | 100 | 100 | 100 | 100 | 100 | 100 | 99.6 | 96.7 | 95.5 | 93.8 | 91.5 | 90.2 | 87.7 | 85.3 | 82.4 | 65.3 | 42 | 26.5
½Cr–½Mo | Wld. tube | SA–250 | T2S1 | … | … | 3 | 1 | 415 | 205 | NP | CS–2 | T5, W13 | 118 | 118 | 118 | 118 | 118 | 118 | 118 | 117 | 114 | 112 | 110 | 108 | 106 | 103 | 100 | 97.1 | 77 | 49.5 | 31.3
½Cr–½Mo | Cast pipe | SA–426 | CP2 | … | … | 3 | 1 | 415 | 205 | NP | CS–2 | G17 | 118 | 118 | 118 | 118 | 118 | 118 | 118 | 117 | 114 | 112 | 110 | 108
½Cr–½Mo | Forgings | SA–182 | F2 | … | … | 3 | 2 | 485 | 275 | 538 | CS–2 | T5 | 138 | 138 | 138 | 138 | 138 | 138 | 138 | 138 | 138 | 138 | 138 | 138 | 138 | 137 | 134 | 130 | 89.1 | 46 | 32.5
½Cr–½Mo | Plate | SA–387 | 2 | 2 | … | 3 | 2 | 485 | 310 | 538 | CS–3 | T5 | 138 | 138 | 138 | 138 | 138 | 138 | 138 | 138 | 138 | 138 | 138 | 138 | 138 | 138 | 135 | 130 | 88.9 | 46 | 32.5
½Cr–½Mo | Wld. pipe | SA–691 | ½CR | … | … | 3 | 2 | 485 | 310 | NP | CS–3 | G26, W10, W12 | 138 | 138 | 138 | 138 | 138 | 138 | 138 | 138 | 138 | 138 | 138 | 138
¾Cr–½Ni–Cu | Smls. & wld. tube | SA–423 | 1 | … | … | 4 | 2 | 415 | 255 | 343 | CS–2 | W13, W14 | 118 | 118 | 118 | 118 | 118 | 118 | 118 | 118 | 118 | 118 | 118 | 118
¾Cr–½Ni–Cu | Wld. tube | SA–423 | 1 | … | … | 4 | 2 | 415 | 255 | 343 | CS–2 | G3, G24 | 101 | 101 | 101 | 101 | 101 | 101 | 101 | 101 | 101 | 101 | 101 | 101
¾Cr–¾Ni–Cu–Al | Pipe | SA–333 | 4 | … | … | 4 | 2 | 415 | 240 | 343 | CS–2 | … | 118 | 118 | 118 | 118 | 118 | 118 | 118 | 118 | 118 | 118 | 118 | 118
1Cr– 1/5Mo | Forgings | SA–372 | E | 55 | … | … | … | 585 | 380 | 315 | CS–3 | W11 | 167 | 167 | 167 | 167 | 167 | 167 | 167 | 167 | 167 | 167
1Cr– 1/5Mo | Forgings | SA–372 | F | 55 | … | … | … | 585 | 380 | 315 | CS–3 | W11 | 167 | 167 | 167 | 167 | 167 | 167 | 167 | 167 | 167 | 167
1Cr– 1/5Mo | Forgings | SA–372 | J | 55 | … | … | … | 585 | 380 | 315 | CS–3 | W11 | 167 | 167 | 167 | 167 | 167 | 167 | 167 | 167 | 167 | 167
1Cr– 1/5Mo | Forgings | SA–372 | E | 65 | … | … | … | 725 | 450 | 343 | CS–2 | W11 | 207 | 207 | 207 | 207 | 207 | 207 | 207 | 207 | 207 | 207 | 205
1Cr– 1/5Mo | Forgings | SA–372 | F | 65 | … | … | … | 725 | 450 | 315 | CS–3 | W11 | 207 | 207 | 207 | 207 | 207 | 207 | 207 | 207 | 207 | 207
1Cr– 1/5Mo | Forgings | SA–372 | J | 65 | … | … | … | 725 | 450 | 343 | CS–2 | W11 | 207 | 207 | 207 | 207 | 207 | 207 | 207 | 207 | 207 | 207 | 205
1Cr– 1/5Mo | Forgings | SA–372 | E | 70 | … | … | … | 825 | 485 | 343 | CS–5 | W11 | 236 | 236 | 236 | 236 | 236 | 236 | 236 | 236 | 236 | 236 | 235
1Cr– 1/5Mo | Forgings | SA–372 | F | 70 | … | … | … | 825 | 485 | 343 | CS–5 | W11 | 236 | 236 | 236 | 236 | 236 | 236 | 236 | 236 | 236 | 236 | 235
1Cr– 1/5Mo | Forgings | SA–372 | J | 70 | … | … | … | 825 | 485 | 343 | CS–5 | W11 | 236 | 236 | 236 | 236 | 236 | 236 | 236 | 236 | 236 | 236 | 235
1Cr– 1/5Mo | Forgings | SA–372 | J | 110 | … | … | … | 930 | 760 | 343 | HT–1 | W11 | 265 | 265 | 260 | 254 | 254 | 253 | 252 | 249 | 248 | 245 | 234
1Cr–½Mo | Plate | SA–387 | 12 | 1 | … | 4 | 1 | 380 | 230 | 649 | CS–2 | S4, T5 | 108 | 108 | 107 | 106 | 105 | 104 | 104 | 104 | 104 | 104 | 104 | 104 | 104 | 104 | 104 | 102 | 88.8 | 61.7 | 40.3 | 26.4 | 17.3 | 11.7 | 7.4
1Cr–½Mo | Wld. pipe | SA–691 | 1CR | … | … | 4 | 1 | 380 | 230 | NP | CS–2 | G26, W10, W12 | 108 | 108 | 107 | 106 | 105 | 104 | 104 | 104 | 104 | 104 | 104 | 104
1Cr–½Mo | Cast pipe | SA–426 | CP12 | … | … | 4 | 1 | 415 | 205 | NP | CS–2 | G17 | 118 | 118 | 117 | 116 | 115 | 114 | 112 | 109 | 106 | 104 | 103 | 102
1Cr–½Mo | Forgings | SA–182 | F12 | 1 | … | 4 | 1 | 415 | 220 | 649 | CS–2 | T5 | 118 | 118 | 118 | 115 | 114 | 114 | 114 | 114 | 113 | 112 | 110 | 109 | 107 | 106 | 103 | 101 | 88.3 | 61.9 | 40.3 | 26.4 | 17.3 | 11.7 | 7.4
1Cr–½Mo | Smls. tube | SA–213 | T12 | … | … | 4 | 1 | 415 | 220 | 649 | CS–2 | S4, T5 | 118 | 118 | 117 | 116 | 114 | 114 | 114 | 114 | 113 | 112 | 110 | 109 | 107 | 106 | 103 | 101 | 88.3 | 61.9 | 40.3 | 26.4 | 17.3 | 11.7 | 7.4
1Cr–½Mo | Smls. & wld. fittings | SA–234 | WP12 | 1 | … | 4 | 1 | 415 | 220 | 649 | CS–2 | S4, T5, W14 | 118 | 118 | 117 | 116 | 114 | 114 | 114 | 114 | 113 | 112 | 110 | 109 | 107 | 106 | 103 | 101 | 88.3 | 61.9 | 40.3 | 26.4 | 17.3 | 11.7 | 7.4
1Cr–½Mo | Wld. tube | SA–250 | T12 | … | … | 4 | 1 | 415 | 220 | NP | CS–2 | G3, S4, T5 | 100 | 100 | 100 | 98.2 | 97 | 96.5 | 96.5 | 96.5 | 95.8 | 94.7 | 93.4 | 92.2 | 91 | 89.7 | 87.9 | 85.7 | 72.9 | 53.2 | 33.7 | 22.5 | 14.8 | 9.71 | 6.34
1Cr–½Mo | Wld. tube | SA–250 | T12S1 | … | … | 4 | 1 | 415 | 220 | NP | CS–2 | S4, T5, W13 | 118 | 118 | 118 | 115 | 114 | 114 | 114 | 114 | 113 | 112 | 110 | 109 | 107 | 106 | 103 | 101 | 88.3 | 61.9 | 40.3 | 26.4 | 17.3 | 11.7 | 7.4
1Cr–½Mo | Smls. pipe | SA–335 | P12 | … | … | 4 | 1 | 415 | 220 | 649 | CS–2 | S4, T5 | 118 | 118 | 117 | 116 | 114 | 114 | 114 | 114 | 113 | 112 | 110 | 109 | 107 | 106 | 103 | 101 | 88.3 | 61.9 | 40.3 | 26.4 | 17.3 | 11.7 | 7.4
1Cr–½Mo | Forged pipe | SA–369 | FP12 | … | … | 4 | 1 | 415 | 220 | 649 | CS–2 | S4, T5 | 118 | 118 | 117 | 116 | 114 | 114 | 114 | 114 | 113 | 112 | 110 | 109 | 107 | 106 | 103 | 101 | 88.3 | 61.9 | 40.3 | 26.4 | 17.3 | 11.7 | 7.4
1Cr–½Mo | Forgings | SA/EN 10222–2 | 13CrMo4–5 | NT or QT | 250 < t ≤ 500 | 4 | 1 | 420 | 240 | 649 | CS–2 | S4, T4 | 120 | 120 | 120 | 118 | 116 | 115 | 114 | 114 | 114 | 114 | 114 | 114 | 114 | 114 | 113 | 110 | 97.2 | 59.3 | 41 | 26.2 | 17.3 | 11.7 | 7.4
1Cr–½Mo | Plate | SA/EN 10028–2 | 13CrMo4–5 | … | 150 < t ≤ 250 | 4 | 1 | 420 | 245 | 649 | CS–2 | S4, T4 | 120 | 120 | 120 | 117 | 116 | 116 | 116 | 115 | 115 | 115 | 115 | 115 | 115 | 115 | 115 | 112 | 94.4 | 60.2 | 40.8 | 26.3 | 17.3 | 11.7 | 7.4
1Cr–½Mo | Plate | SA/EN 10028–2 | 13CrMo4–5 | … | 100 < t ≤ 150 | 4 | 1 | 430 | 255 | 649 | CS–2 | S4, T4 | 123 | 123 | 123 | 120 | 119 | 118 | 118 | 118 | 118 | 118 | 118 | 118 | 118 | 118 | 118 | 116 | 94.4 | 60.2 | 40.8 | 26.3 | 17.3 | 11.7 | 7.4
1Cr–½Mo | Plate | SA/GB 713 | 15CrMoR | NT | 100 < t ≤ 200 | 4 | 1 | 440 | 255 | NP | CS–2 | S4, T4 | 126 | 126 | 126 | 123 | 122 | 121 | 121 | 118 | 115 | 114 | 112 | 111 | 109 | 107 | 105 | 103 | 94.4 | 60.2 | 40.8 | 26.3 | 17.3 | 11.7 | 7.4
1Cr–½Mo | Forgings | SA/EN 10222–2 | 13CrMo4–5 | NT or QT | 100 < t ≤ 250 | 4 | 1 | 440 | 265 | 649 | CS–2 | S4, T4 | 126 | 126 | 126 | 124 | 122 | 121 | 120 | 120 | 120 | 120 | 120 | 120 | 120 | 120 | 120 | 117 | 97.2 | 59.3 | 41 | 26.2 | 17.3 | 11.7 | 7.4
1Cr–½Mo | Plate | SA/EN 10028–2 | 13CrMo4–5 | … | 60 < t ≤ 100 | 4 | 1 | 440 | 270 | 649 | CS–2 | S4, T4 | 126 | 126 | 126 | 123 | 122 | 121 | 121 | 121 | 121 | 121 | 121 | 121 | 121 | 121 | 120 | 119 | 94.4 | 60.2 | 40.8 | 26.3 | 17.3 | 11.7 | 7.4
1Cr–½Mo | Forgings | SA/EN 10222–2 | 13CrMo4–5 | NT or QT | 70 < t ≤ 100 | 4 | 1 | 440 | 275 | 649 | CS–2 | S4, T4 | 126 | 126 | 126 | 124 | 122 | 121 | 120 | 120 | 120 | 120 | 120 | 120 | 120 | 120 | 120 | 117 | 97.2 | 59.3 | 41 | 26.2 | 17.3 | 11.7 | 7.4
1Cr–½Mo | Smls. tube | SA/EN 10216–2 | 13CrMo4–5 | … | 40 < t ≤ 60 | 4 | 1 | 440 | 280 | 649 | CS–2 | T4 | 126 | 126 | 126 | 126 | 126 | 126 | 126 | 126 | 126 | 126 | 126 | 126 | 126 | 126 | 123 | 118 | 94.4 | 60.2 | 40.8 | 26.3 | 17.3 | 11.7 | 7.4
1Cr–½Mo | Forgings | SA/EN 10222–2 | 13CrMo4–5 | NT | 35 < t ≤ 70 | 4 | 1 | 440 | 285 | 649 | CS–2 | S4, T4 | 126 | 126 | 126 | 124 | 122 | 121 | 120 | 120 | 120 | 120 | 120 | 120 | 120 | 120 | 120 | 117 | 97.2 | 59.3 | 41 | 26.2 | 17.3 | 11.7 | 7.4
1Cr–½Mo | Smls. tube | SA/EN 10216–2 | 13CrMo4–5 | … | t ≤ 40 | 4 | 1 | 440 | 290 | 649 | CS–2 | T4 | 126 | 126 | 126 | 126 | 126 | 126 | 126 | 126 | 126 | 126 | 126 | 126 | 126 | 126 | 123 | 118 | 94.4 | 60.2 | 40.8 | 26.3 | 17.3 | 11.7 | 7.4
1Cr–½Mo | Forgings | SA/EN 10222–2 | 13CrMo4–5 | NT | t ≤ 35 | 4 | 1 | 440 | 295 | 649 | CS–2 | S4, T4 | 126 | 126 | 126 | 124 | 122 | 121 | 120 | 120 | 120 | 120 | 120 | 120 | 120 | 120 | 120 | 117 | 97.2 | 59.3 | 41 | 26.2 | 17.3 | 11.7 | 7.4
1Cr–½Mo | Plate | SA–387 | 12 | 2 | … | 4 | 1 | 450 | 275 | 649 | CS–2 | S4, T5 | 128 | 128 | 128 | 125 | 124 | 123 | 123 | 123 | 123 | 123 | 123 | 123 | 123 | 123 | 123 | 123 | 94.4 | 60.2 | 40.8 | 26.3 | 17.3 | 11.7 | 7.4
1Cr–½Mo | Wld. pipe | SA–691 | 1CR | … | … | 4 | 1 | 450 | 275 | NP | CS–2 | G26, W10, W12 | 128 | 128 | 127 | 125 | 124 | 123 | 123 | 123 | 123 | 123 | 123 | 123
1Cr–½Mo | Plate | SA/GB 713 | 15CrMoR | NT | 60 < t ≤ 100 | 4 | 1 | 450 | 275 | NP | CS–2 | S4, T4 | 129 | 129 | 129 | 126 | 125 | 124 | 124 | 124 | 123 | 123 | 123 | 123 | 123 | 123 | 123 | 121 | 94.4 | 60.2 | 40.8 | 26.3 | 17.3 | 11.7 | 7.4
1Cr–½Mo | Plate | SA/EN 10028–2 | 13CrMo4–5 | … | 16 < t ≤ 60 | 4 | 1 | 450 | 290 | 649 | CS–2 | S4, T4 | 129 | 129 | 129 | 126 | 125 | 124 | 124 | 124 | 123 | 123 | 123 | 123 | 123 | 123 | 123 | 121 | 94.4 | 60.2 | 40.8 | 26.3 | 17.3 | 11.7 | 7.4
1Cr–½Mo | Plate | SA/GB 713 | 15CrMoR | NT | 6 ≤ t ≤ 60 | 4 | 1 | 450 | 295 | NP | CS–2 | S4, T4 | 129 | 129 | 129 | 126 | 125 | 124 | 124 | 124 | 123 | 123 | 123 | 123 | 123 | 123 | 123 | 121 | 94.4 | 60.2 | 40.8 | 26.3 | 17.3 | 11.7 | 7.4
1Cr–½Mo | Plate | SA/EN 10028–2 | 13CrMo4–5 | … | t ≤ 16 | 4 | 1 | 450 | 300 | 649 | CS–2 | S4, T4 | 129 | 129 | 129 | 126 | 125 | 124 | 124 | 124 | 123 | 123 | 123 | 123 | 123 | 123 | 123 | 121 | 94.4 | 60.2 | 40.8 | 26.3 | 17.3 | 11.7 | 7.4
1Cr–½Mo | Forgings | SA–182 | F12 | 2 | … | 4 | 1 | 485 | 275 | 649 | CS–2 | S4, T4 | 138 | 138 | 137 | 135 | 133 | 132 | 132 | 132 | 132 | 132 | 132 | 132 | 132 | 132 | 129 | 125 | 97.2 | 59.3 | 41 | 26.2 | 17.3 | 11.7 | 7.4
1Cr–½Mo | Forgings | SA–336 | F12 | … | … | 4 | 1 | 485 | 275 | 649 | CS–2 | S4, T4 | 138 | 138 | 138 | 134 | 133 | 132 | 132 | 132 | 132 | 132 | 132 | 132 | 132 | 132 | 129 | 125 | 97.2 | 59.3 | 41 | 26.2 | 17.3 | 11.7 | 7.4
1Cr–V | Smls. tube | SA–213 | T17 | … | … | 10B | 1 | 415 | 205 | 343 | CS–2 | … | 118 | 118 | 118 | 118 | 118 | 118 | 116 | 112 | 109 | 108 | 106
1¼Cr–½Mo | Castings | SA–217 | WC6 | … | … | 4 | 1 | 485 | 275 | 593 | CS–2 | G1, G17, T4 | 138 | 138 | 138 | 138 | 138 | 138 | 138 | 138 | 138 | 138 | 138 | 138 | 136 | 133 | 130 | 105 | 73.3 | 52.1 | 36.4 | 25.2 | 17.6
1¼Cr–½Mo | Cast pipe | SA–426 | CP11 | … | … | 4 | 1 | 485 | 275 | NP | CS–2 | G17 | 138 | 138 | 138 | 138 | 138 | 138 | 138 | 138 | 138 | 138 | 138 | 138
1¼Cr–½Mo | Bar | SA–739 | B11 | … | … | 4 | 1 | 485 | 310 | 649 | CS–3 | T4 | 138 | 138 | 138 | 138 | 138 | 138 | 138 | 138 | 138 | 138 | 138 | 138 | 138 | 138 | 135 | 107 | 72.9 | 52.3 | 36.3 | 25.2 | 17.6 | 12.4 | 8.08
1¼Cr–½Mo–Si | Forgings | SA–182 | F11 | 1 | … | 4 | 1 | 415 | 205 | 649 | CS–2 | S4, T5 | 118 | 118 | 118 | 118 | 118 | 118 | 116 | 112 | 109 | 108 | 106 | 104 | 102 | 99.5 | 96.9 | 94.7 | 72.9 | 51 | 36.7 | 25.1 | 17.6 | 12.4 | 8.08
1¼Cr–½Mo–Si | Smls. tube | SA–213 | T11 | … | … | 4 | 1 | 415 | 205 | 649 | CS–2 | S4, T5 | 118 | 118 | 118 | 118 | 118 | 118 | 116 | 112 | 109 | 108 | 106 | 104 | 102 | 99.5 | 96.9 | 94.7 | 72.9 | 51 | 36.7 | 25.1 | 17.6 | 12.4 | 8.08
1¼Cr–½Mo–Si | Smls. & wld. fittings | SA–234 | WP11 | 1 | … | 4 | 1 | 415 | 205 | 649 | CS–2 | S4, T5, W14 | 118 | 118 | 118 | 118 | 118 | 118 | 116 | 112 | 109 | 108 | 106 | 104 | 102 | 99.5 | 96.9 | 94.7 | 72.9 | 51 | 36.7 | 25.1 | 17.6 | 12.4 | 8.08
1¼Cr–½Mo–Si | Wld. tube | SA–250 | T11 | … | … | 4 | 1 | 415 | 205 | NP | CS–2 | G3, S4, T5 | 100 | 100 | 100 | 100 | 100 | 100 | 98.8 | 95.8 | 92.5 | 91.3 | 89.8 | 88 | 86.8 | 84.3 | 82.3 | 80.7 | 62.8 | 43.5 | 31.5 | 21.5 | 15 | 10.4 | 6.73
1¼Cr–½Mo–Si | Wld. tube | SA–250 | T11S1 | … | … | 4 | 1 | 415 | 205 | NP | CS–2 | S4, T5, W13 | 118 | 118 | 118 | 118 | 118 | 118 | 116 | 112 | 109 | 108 | 106 | 104 | 102 | 99.5 | 96.9 | 94.7 | 72.9 | 51 | 36.7 | 25.1 | 17.6 | 12.4 | 8.08
1¼Cr–½Mo–Si | Smls. pipe | SA–335 | P11 | … | … | 4 | 1 | 415 | 205 | 649 | CS–2 | S4, T5 | 118 | 118 | 118 | 118 | 118 | 118 | 116 | 112 | 109 | 108 | 106 | 104 | 102 | 99.5 | 96.9 | 94.7 | 72.9 | 51 | 36.7 | 25.1 | 17.6 | 12.4 | 8.08
1¼Cr–½Mo–Si | Forgings | SA–336 | F11 | 1 | … | 4 | 1 | 415 | 205 | NP | CS–2 | S4, T5 | 118 | 118 | 118 | 118 | 118 | 118 | 116 | 112 | 109 | 108 | 106 | 104 | 102 | 99.5 | 96.9 | 94.7 | 72.9 | 51 | 36.7 | 25.1 | 17.6 | 12.4 | 8.08
1¼Cr–½Mo–Si | Forged pipe | SA–369 | FP11 | … | … | 4 | 1 | 415 | 205 | 649 | CS–2 | S4, T5 | 118 | 118 | 118 | 118 | 118 | 118 | 116 | 112 | 109 | 108 | 106 | 104 | 102 | 99.5 | 96.9 | 94.7 | 72.9 | 51 | 36.7 | 25.1 | 17.6 | 12.4 | 8.08
1¼Cr–½Mo–Si | Plate | SA–387 | 11 | 1 | … | 4 | 1 | 415 | 240 | 649 | CS–2 | S4, T4 | 118 | 118 | 118 | 118 | 118 | 118 | 118 | 118 | 118 | 118 | 118 | 118 | 118 | 116 | 114 | 101 | 72.9 | 51.7 | 36.5 | 25.2 | 17.6 | 12.4 | 8.08
1¼Cr–½Mo–Si | Wld. pipe | SA–691 | 1¼CR | … | … | 4 | 1 | 415 | 240 | NP | CS–2 | G27, W10, W12 | 118 | 118 | 118 | 118 | 118 | 118
1¼Cr–½Mo–Si | Wld. pipe | SA–691 | 1¼CR | … | … | 4 | 1 | 415 | 240 | NP | CS–2 | G26, W10, W12 | 118 | 118 | 118 | 118 | 118 | 118 | 118 | 118 | 118 | 118 | 118 | 118
1¼Cr–½Mo–Si | Forgings | SA–182 | F11 | 2 | … | 4 | 1 | 485 | 275 | 649 | CS–2 | S4, T4 | 138 | 138 | 138 | 138 | 138 | 138 | 138 | 138 | 138 | 138 | 138 | 138 | 136 | 133 | 130 | 105 | 72.9 | 52.1 | 36.4 | 25.2 | 17.6 | 12.4 | 8.08
1¼Cr–½Mo–Si | Forgings | SA–336 | F11 | 2 | … | 4 | 1 | 485 | 275 | 649 | CS–2 | S4, T4 | 138 | 138 | 138 | 138 | 138 | 138 | 138 | 138 | 138 | 138 | 138 | 138 | 136 | 133 | 130 | 105 | 72.9 | 52.1 | 36.4 | 25.2 | 17.6 | 12.4 | 8.08
1¼Cr–½Mo–Si | Forgings | SA–336 | F11 | 3 | … | 4 | 1 | 515 | 310 | 649 | CS–3 | T3 | 148 | 148 | 148 | 148 | 148 | 148 | 148 | 148 | 148 | 148 | 148 | 148 | 148 | 148 | 143 | 107 | 72.9 | 52.3 | 36.3 | 25.2 | 17.6 | 12.4 | 8.08
1¼Cr–½Mo–Si | Plate | SA–387 | 11 | 2 | … | 4 | 1 | 515 | 310 | 649 | CS–3 | S4, T3 | 148 | 148 | 148 | 148 | 148 | 148 | 148 | 148 | 148 | 148 | 148 | 148 | 148 | 148 | 143 | 107 | 72.9 | 52.3 | 36.3 | 25.2 | 17.6 | 12.4 | 8.08
1¼Cr–½Mo–Si | Wld. pipe | SA–691 | 1¼CR | … | … | 4 | 1 | 515 | 310 | NP | CS–3 | G26, W10, W12 | 148 | 148 | 148 | 148 | 148 | 148 | 148 | 148 | 148 | 148 | 148 | 148
1¾Cr–½Mo–Cu | Forgings | SA–592 | E | … | 65 < t ≤ 100 | 11B | 2 | 725 | 620 | 343 | CS–5 | S7 | 207 | 207 | 207 | 207 | 207 | 207 | 207 | 207 | 207 | 207 | 207
1¾Cr–½Mo–Cu | Forgings | SA–592 | E | … | ≤65 | 11B | 2 | 795 | 690 | 343 | HT–1 | … | 227 | 227 | 227 | 227 | 227 | 227 | 227 | 227 | 227 | 227 | 227
1¾Cr–½Mo–Ti | Plate | SA–517 | E | … | 65 < t ≤ 150 | 11B | 2 | 725 | 620 | 343 | CS–5 | … | 207 | 207 | 207 | 207 | 207 | 207 | 207 | 207 | 207 | 207 | 207 | 206
1¾Cr–½Mo–Ti | Plate | SA–517 | E | … | ≤65 | 11B | 2 | 795 | 690 | 343 | HT–1 | … | 227 | 227 | 227 | 227 | 227 | 227 | 227 | 227 | 227 | 227 | 227 | 221
2¼Cr–1Mo | Forgings | SA–182 | F22 | 1 | … | 5A | 1 | 415 | 205 | 649 | CS–2 | S4, T4, W7, W9 | 118 | 118 | 118 | 118 | 116 | 114 | 114 | 114 | 114 | 114 | 114 | 114 | 114 | 114 | 114 | 100 | 80.9 | 64 | 47.7 | 34.5 | 23.5 | 15.5 | 9.39
2¼Cr–1Mo | Smls. tube | SA–213 | T22 | … | … | 5A | 1 | 415 | 205 | 649 | CS–2 | S4, T4, W7, W9 | 118 | 118 | 118 | 118 | 116 | 114 | 114 | 114 | 114 | 114 | 114 | 114 | 114 | 114 | 114 | 100 | 80.9 | 64 | 47.7 | 34.5 | 23.5 | 15.5 | 9.39
2¼Cr–1Mo | Smls. & wld. fittings | SA–234 | WP22 | 1 | … | 5A | 1 | 415 | 205 | 649 | CS–2 | S4, T4, W7, W9, W14 | 118 | 118 | 118 | 118 | 116 | 114 | 114 | 114 | 114 | 114 | 114 | 114 | 114 | 114 | 114 | 100 | 80.9 | 64 | 47.7 | 34.5 | 23.5 | 15.5 | 9.39
2¼Cr–1Mo | Wld. tube | SA–250 | T22 | … | … | 5A | 1 | 415 | 205 | NP | CS–2 | G3, S4, T4, W9 | 100 | 100 | 100 | 99.8 | 98.3 | 97.2 | 97.2 | 97.2 | 97.2 | 97.2 | 97.2 | 97.2 | 97.2 | 97.2 | 97.2 | 85.5 | 69 | 54.5 | 40.4 | 29.1 | 19.8 | 12.9 | 8.06
2¼Cr–1Mo | Wld. tube | SA–250 | T22S1 | … | … | 5A | 1 | 415 | 205 | NP | CS–2 | S4, T4, W9, W13 | 118 | 118 | 118 | 118 | 116 | 114 | 114 | 114 | 114 | 114 | 114 | 114 | 114 | 114 | 114 | 100 | 80.9 | 64 | 47.7 | 34.5 | 23.5 | 15.5 | 9.39
2¼Cr–1Mo | Smls. pipe | SA–335 | P22 | … | … | 5A | 1 | 415 | 205 | 649 | CS–2 | S4, T4, W7, W9 | 118 | 118 | 118 | 118 | 116 | 114 | 114 | 114 | 114 | 114 | 114 | 114 | 114 | 114 | 114 | 100 | 80.9 | 64 | 47.7 | 34.5 | 23.5 | 15.5 | 9.39
2¼Cr–1Mo | Forgings | SA–336 | F22 | 1 | … | 5A | 1 | 415 | 205 | 649 | CS–2 | S4, T4, W7, W9 | 118 | 118 | 118 | 118 | 116 | 114 | 114 | 114 | 114 | 114 | 114 | 114 | 114 | 114 | 114 | 100 | 80.9 | 64 | 47.7 | 34.5 | 23.5 | 15.5 | 9.39
2¼Cr–1Mo | Forged pipe | SA–369 | FP22 | … | … | 5A | 1 | 415 | 205 | 649 | CS–2 | S4, T4, W7, W9 | 118 | 118 | 118 | 118 | 116 | 114 | 114 | 114 | 114 | 114 | 114 | 114 | 114 | 114 | 114 | 100 | 80.9 | 64 | 47.7 | 34.5 | 23.5 | 15.5 | 9.39
2¼Cr–1Mo | Plate | SA–387 | 22 | 1 | … | 5A | 1 | 415 | 205 | 649 | CS–2 | S4, T4, W7, W9 | 118 | 118 | 118 | 118 | 116 | 114 | 114 | 114 | 114 | 114 | 114 | 114 | 114 | 114 | 114 | 100 | 80.9 | 64 | 47.7 | 34.5 | 23.5 | 15.5 | 9.39
2¼Cr–1Mo | Wld. pipe | SA–691 | 2¼CR | … | … | 5A | 1 | 415 | 205 | NP | CS–2 | G26, W10, W12 | 118 | 118 | 118 | 118 | 116 | 114 | 114 | 114 | 114 | 114 | 114 | 114
2¼Cr–1Mo | Plate | SA/EN 10028–2 | 10CrMo9–10 | … | 150 < t ≤ 250 | 5A | 1 | 450 | 250 | 593 | CS–3 | S4, T4, W7, W9 | 129 | 129 | 129 | 128 | 126 | 125 | 124 | 123 | 123 | 122 | 121 | 120 | 118 | 116 | 113 | 109 | 88.4 | 64 | 44.6 | 30 | 19.7
2¼Cr–1Mo | Forgings | SA/EN 10222–2 | 11CrMo9–10 | NT or QT | 200 < t ≤ 500 | 5A | 1 | 450 | 265 | 649 | CS–3 | S4, T4, W7, W9 | 129 | 129 | 129 | 129 | 128 | 126 | 124 | 124 | 123 | 123 | 122 | 121 | 119 | 116 | 113 | 109 | 89.4 | 64.3 | 44.9 | 30.1 | 19.7 | 12.9 | 8.06
2¼Cr–1Mo | Plate | SA/EN 10028–2 | 10CrMo9–10 | … | 100 < t ≤ 150 | 5A | 1 | 460 | 260 | 593 | CS–3 | S4, T4, W7, W9 | 131 | 131 | 131 | 131 | 129 | 128 | 127 | 126 | 125 | 125 | 124 | 123 | 121 | 119 | 116 | 112 | 88.4 | 64 | 44.6 | 30 | 19.7
2¼Cr–1Mo | Plate | SA/EN 10028–2 | 10CrMo9–10 | … | 60 < t ≤ 100 | 5A | 1 | 470 | 280 | 593 | CS–3 | S4, T4, W7, W9 | 134 | 134 | 134 | 134 | 132 | 131 | 129 | 129 | 128 | 127 | 127 | 125 | 123 | 121 | 118 | 114 | 88.4 | 64 | 44.6 | 30 | 19.7
2¼Cr–1Mo | Smls. tube | SA/EN 10216–2 | 10CrMo9–10 | … | 40 < t ≤ 60 | 5A | 1 | 480 | 270 | 649 | CS–2 | T4, W7, W9 | 137 | 137 | 137 | 137 | 137 | 135 | 133 | 132 | 132 | 132 | 131 | 129 | 126 | 123 | 119 | 113 | 89.4 | 64.3 | 44.9 | 30.1 | 19.7 | 12.9 | 8.06
2¼Cr–1Mo | Smls. tube | SA/EN 10216–2 | 10CrMo9–10 | … | t ≤ 40 | 5A | 1 | 480 | 280 | 649 | CS–2 | T4, W7, W9 | 137 | 137 | 137 | 137 | 137 | 135 | 133 | 132 | 132 | 132 | 131 | 129 | 126 | 123 | 119 | 113 | 89.4 | 64.3 | 44.9 | 30.1 | 19.7 | 12.9 | 8.06
2¼Cr–1Mo | Plate | SA/EN 10028–2 | 10CrMo9–10 | … | t ≤ 60 | 5A | 1 | 480 | … | 593 | CS–3 | G18, S4, T4, W7, W9 | 137 | 137 | 137 | 137 | 135 | 133 | 132 | 132 | 131 | 130 | 129 | 128 | 126 | 124 | 121 | 117 | 88.4 | 64 | 44.6 | 30 | 19.7
2¼Cr–1Mo | Castings | SA–217 | WC9 | … | … | 5A | 1 | 485 | 275 | 649 | CS–2 | G1, G17, S4, T4, W7, W9 | 138 | 138 | 138 | 138 | 137 | 136 | 134 | 133 | 133 | 132 | 131 | 129 | 127 | 124 | 119 | 113 | 90.4 | 64 | 45 | 30.1 | 19.7 | 12.9 | 8.06
2¼Cr–1Mo | Cast pipe | SA–426 | CP22 | … | … | 5A | 1 | 485 | 275 | NP | CS–2 | G17 | 138 | 138 | 138 | 138 | 137 | 136 | 134 | 133 | 133 | 132 | 131 | 129
2¼Cr–1Mo | Forgings | SA–182 | F22 | 3 | … | 5A | 1 | 515 | 310 | 649 | CS–3 | S4, T4, W7, W9 | 148 | 148 | 148 | 147 | 146 | 144 | 142 | 141 | 141 | 140 | 139 | 138 | 136 | 133 | 130 | 116 | 89.4 | 64.3 | 44.9 | 30.1 | 19.7 | 12.9 | 8.06
2¼Cr–1Mo | Forgings | SA–336 | F22 | 3 | … | 5A | 1 | 515 | 310 | 649 | CS–3 | S4, T4, W7, W9 | 148 | 148 | 148 | 147 | 146 | 144 | 142 | 141 | 141 | 140 | 139 | 138 | 136 | 133 | 130 | 116 | 89.4 | 64.3 | 44.9 | 30.1 | 19.7 | 12.9 | 8.06
2¼Cr–1Mo | Plate | SA–387 | 22 | 2 | … | 5A | 1 | 515 | 310 | 649 | CS–3 | S4, T4, W7, W9 | 148 | 148 | 148 | 147 | 146 | 144 | 142 | 141 | 141 | 140 | 139 | 138 | 136 | 133 | 130 | 116 | 89.4 | 64.3 | 44.9 | 30.1 | 19.7 | 12.9 | 8.06
2¼Cr–1Mo | Wld. pipe | SA–691 | 2¼CR | … | … | 5A | 1 | 515 | 310 | NP | CS–3 | G26, W10, W12 | 148 | 148 | 148 | 147 | 146 | 144 | 142 | 141 | 141 | 140 | 139 | 138
2¼Cr–1Mo | Bar | SA–739 | B22 | … | … | 5A | 1 | 515 | 310 | 649 | CS–3 | T4, W7 | 148 | 148 | 148 | 147 | 146 | 144 | 142 | 141 | 141 | 140 | 139 | 138 | 136 | 133 | 130 | 116 | 89.4 | 64.3 | 44.9 | 30.1 | 19.7 | 12.9 | 8.06
2¼Cr–1Mo | Forgings | SA/EN 10222–2 | 11CrMo9–10 | NT | t ≤ 200 | 5A | 1 | 520 | 310 | 649 | CS–3 | S4, T3, W7, W9 | 149 | 149 | 149 | 149 | 148 | 146 | 143 | 143 | 142 | 142 | 141 | 139 | 137 | 135 | 131 | 116 | 89.4 | 64.3 | 44.9 | 30.1 | 19.7 | 12.9 | 8.06
2¼Cr–1Mo | Castings | SA–487 | 8 | A | … | 5C | 1 | 585 | 380 | 538 | CS–3 | G1, T4, W7 | 168 | 168 | 168 | 167 | 165 | 163 | 162 | 162 | 161 | 160 | 160 | 157 | 154 | 150 | 145 | 120 | 88.1 | 65.1 | 42.9
2¼Cr–1Mo | Forgings | SA–508 | 22 | 3 | … | 5C | 1 | 585 | 380 | 454 | CS–2 | … | 168 | 168 | 168 | 168 | 168 | 168 | 168 | 165 | 161 | 160 | 159 | 158 | 156 | 151 | 142 | 133
2¼Cr–1Mo | Forgings | SA–541 | 22 | 3 | … | 5C | 1 | 585 | 380 | 454 | CS–2 | … | 168 | 168 | 168 | 168 | 168 | 168 | 168 | 165 | 161 | 160 | 159 | 158 | 156 | 151 | 142 | 133
2¼Cr–1Mo | Plate | SA–542 | B | 4 | … | 5C | 1 | 585 | 380 | 454 | CS–2 | … | 168 | 168 | 168 | 168 | 168 | 168 | 168 | 165 | 161 | 160 | 159 | 158 | 156 | 151 | 142 | 133
2¼Cr–1Mo–V | Forgings | SA–182 | F22V | … | … | 5C | 1 | 585 | 415 | 482 | CS–2 | … | 168 | 168 | 168 | 168 | 168 | 168 | 168 | 168 | 165 | 162 | 159 | 157 | 153 | 149 | 145 | 141 | 137
2¼Cr–1Mo–V | Forgings | SA–336 | F22V | … | … | 5C | 1 | 585 | 415 | 482 | CS–2 | … | 168 | 168 | 168 | 168 | 168 | 168 | 168 | 168 | 165 | 162 | 159 | 157 | 153 | 149 | 145 | 141 | 137
2¼Cr–1Mo–V | Forgings | SA–541 | 22V | … | … | 5C | 1 | 585 | 415 | 482 | CS–2 | … | 168 | 168 | 168 | 168 | 168 | 168 | 168 | 168 | 165 | 162 | 159 | 157 | 153 | 149 | 145 | 141 | 137
2¼Cr–1Mo–V | Plate | SA–542 | D | 4a | … | 5C | 1 | 585 | 415 | 482 | CS–2 | … | 168 | 168 | 168 | 168 | 168 | 168 | 168 | 168 | 165 | 162 | 159 | 157 | 153 | 149 | 145 | 141 | 137
2¼Cr–1Mo–V | Plate | SA–832 | 22V | … | … | 5C | 1 | 585 | 415 | 482 | CS–2 | … | 168 | 168 | 168 | 168 | 168 | 168 | 168 | 168 | 165 | 162 | 159 | 157 | 153 | 149 | 145 | 141 | 137
3Cr–1Mo | Smls. tube | SA–213 | T21 | … | … | 5A | 1 | 415 | 205 | 649 | CS–2 | S4, T3 | 118 | 118 | 118 | 118 | 116 | 114 | 114 | 114 | 114 | 114 | 114 | 114 | 114 | 114 | 113 | 90.5 | 68.2 | 54.1 | 43.5 | 34.4 | 25.3 | 17.4 | 10
3Cr–1Mo | Smls. pipe | SA–335 | P21 | … | … | 5A | 1 | 415 | 205 | 649 | CS–2 | S4, T3 | 118 | 118 | 118 | 118 | 116 | 114 | 114 | 114 | 114 | 114 | 114 | 114 | 114 | 114 | 113 | 90.5 | 68.2 | 54.1 | 43.5 | 34.4 | 25.3 | 17.4 | 10
3Cr–1Mo | Forgings | SA–336 | F21 | 1 | … | 5A | 1 | 415 | 205 | 649 | CS–2 | S4, T3 | 118 | 118 | 118 | 118 | 116 | 114 | 114 | 114 | 114 | 114 | 114 | 114 | 114 | 114 | 113 | 90.5 | 68.2 | 54.1 | 43.5 | 34.4 | 25.3 | 17.4 | 10
3Cr–1Mo | Forged pipe | SA–369 | FP21 | … | … | 5A | 1 | 415 | 205 | 649 | CS–2 | S4, T3 | 118 | 118 | 118 | 118 | 116 | 114 | 114 | 114 | 114 | 114 | 114 | 114 | 114 | 114 | 113 | 90.5 | 68.2 | 54.1 | 43.5 | 34.4 | 25.3 | 17.4 | 10
3Cr–1Mo | Plate | SA–387 | 21 | 1 | … | 5A | 1 | 415 | 205 | 649 | CS–2 | S4, T3 | 118 | 118 | 118 | 118 | 116 | 114 | 114 | 114 | 114 | 114 | 114 | 114 | 114 | 114 | 113 | 90.5 | 68.2 | 54.1 | 43.5 | 34.4 | 25.3 | 17.4 | 10
3Cr–1Mo | Cast pipe | SA–426 | CP21 | … | … | 5A | 1 | 415 | 205 | NP | CS–2 | G17 | 118 | 118 | 118 | 118 | 116 | 114 | 114 | 114 | 114 | 114 | 114 | 114
3Cr–1Mo | Forgings | SA–182 | F21 | … | … | 5A | 1 | 515 | 310 | 649 | CS–3 | S4, T3 | 148 | 148 | 148 | 147 | 146 | 144 | 142 | 141 | 141 | 140 | 139 | 138 | 136 | 133 | 127 | 100 | 72.8 | 54.9 | 40.7 | 29.4 | 20.4 | 15.7 | 8.64
3Cr–1Mo | Forgings | SA–336 | F21 | 3 | … | 5A | 1 | 515 | 310 | 649 | CS–3 | S4, T3 | 148 | 148 | 148 | 147 | 146 | 144 | 142 | 141 | 141 | 140 | 139 | 138 | 136 | 133 | 127 | 100 | 72.8 | 54.9 | 40.7 | 29.4 | 20.4 | 15.7 | 8.64
3Cr–1Mo | Plate | SA–387 | 21 | 2 | … | 5A | 1 | 515 | 310 | 649 | CS–3 | S4, T3 | 148 | 148 | 148 | 147 | 146 | 144 | 142 | 141 | 141 | 140 | 139 | 138 | 136 | 133 | 127 | 100 | 72.8 | 54.9 | 40.7 | 29.4 | 20.4 | 15.7 | 8.64
3Cr–1Mo–¼V–Ti–B | Forgings | SA–182 | F3V | … | … | 5C | 1 | 585 | 415 | 482 | CS–3 | … | 168 | 168 | 168 | 167 | 164 | 161 | 156 | 154 | 151 | 150 | 149 | 147 | 145 | 144 | 141 | 139 | 136
3Cr–1Mo–¼V–Ti–B | Forgings | SA–336 | F3V | … | … | 5C | 1 | 585 | 415 | 482 | CS–3 | … | 168 | 168 | 168 | 167 | 164 | 161 | 156 | 154 | 151 | 150 | 149 | 147 | 145 | 144 | 141 | 139 | 136
3Cr–1Mo–¼V–Ti–B | Forgings | SA–508 | 3V | … | … | 5C | 1 | 585 | 415 | 482 | CS–3 | … | 168 | 168 | 168 | 167 | 164 | 161 | 156 | 154 | 151 | 150 | 149 | 147 | 145 | 144 | 141 | 139 | 136
3Cr–1Mo–¼V–Ti–B | Forgings | SA–541 | 3V | … | … | 5C | 1 | 585 | 415 | 482 | CS–3 | … | 168 | 168 | 168 | 167 | 164 | 161 | 156 | 154 | 151 | 150 | 149 | 147 | 145 | 144 | 141 | 139 | 136
3Cr–1Mo–¼V–Ti–B | Plate | SA–542 | C | 4a | … | 5C | 1 | 585 | 415 | 482 | CS–3 | … | 168 | 168 | 168 | 167 | 164 | 161 | 156 | 154 | 151 | 150 | 149 | 147 | 145 | 144 | 141 | 139 | 136
3Cr–1Mo–¼V–Ti–B | Plate | SA–832 | 21V | … | … | 5C | 1 | 585 | 415 | 482 | CS–3 | … | 168 | 168 | 168 | 167 | 164 | 161 | 156 | 154 | 151 | 150 | 149 | 147 | 145 | 144 | 141 | 139 | 136
3Cr–1Mo–¼V–Cb–Ca | Forgings | SA–182 | F3VCb | … | … | 5C | 1 | 585 | 415 | 482 | CS–3 | … | 168 | 168 | 168 | 167 | 164 | 161 | 156 | 154 | 151 | 150 | 149 | 147 | 145 | 144 | 141 | 139 | 136
3Cr–1Mo–¼V–Cb–Ca | Forgings | SA–336 | F3VCb | … | … | 5C | 1 | 585 | 415 | 482 | CS–3 | … | 168 | 168 | 168 | 167 | 164 | 161 | 156 | 154 | 151 | 150 | 149 | 147 | 145 | 144 | 141 | 139 | 136
3Cr–1Mo–¼V–Cb–Ca | Forgings | SA–508 | 3VCb | … | … | 5C | 1 | 585 | 415 | 482 | CS–3 | … | 168 | 168 | 168 | 167 | 164 | 161 | 156 | 154 | 151 | 150 | 149 | 147 | 145 | 144 | 141 | 139 | 136
3Cr–1Mo–¼V–Cb–Ca | Forgings | SA–541 | 3VCb | … | … | 5C | 1 | 585 | 415 | 482 | CS–3 | … | 168 | 168 | 168 | 167 | 164 | 161 | 156 | 154 | 151 | 150 | 149 | 147 | 145 | 144 | 141 | 139 | 136
3Cr–1Mo–¼V–Cb–Ca | Plate | SA–542 | E | 4a | … | 5C | 1 | 585 | 415 | 482 | CS–3 | … | 168 | 168 | 168 | 167 | 164 | 161 | 156 | 154 | 151 | 150 | 149 | 147 | 145 | 144 | 141 | 139 | 136
3Cr–1Mo–¼V–Cb–Ca | Plate | SA–832 | 23V | … | … | 5C | 1 | 585 | 415 | 482 | CS–3 | … | 168 | 168 | 168 | 167 | 164 | 161 | 156 | 154 | 151 | 150 | 149 | 147 | 145 | 144 | 141 | 139 | 136
5Cr–½Mo | Smls. tube | SA–213 | T5 | … | … | 5B | 1 | 415 | 205 | 649 | CS–2 | T4 | 118 | 118 | 118 | 118 | 116 | 114 | 114 | 113 | 112 | 111 | 109 | 107 | 104 | 100 | 96.1 | 81.4 | 61.7 | 46.4 | 34.7 | 25.8 | 18 | 11.5 | 6.68
5Cr–½Mo | Smls. & wld. fittings | SA–234 | WP5 | … | … | 5B | 1 | 415 | 205 | 649 | CS–2 | T4, W14 | 118 | 118 | 118 | 118 | 116 | 114 | 114 | 113 | 112 | 111 | 109 | 107 | 104 | 100 | 96.1 | 81.4 | 61.7 | 46.4 | 34.7 | 25.8 | 18 | 11.5 | 6.68
5Cr–½Mo | Smls. pipe | SA–335 | P5 | … | … | 5B | 1 | 415 | 205 | 649 | CS–2 | T4 | 118 | 118 | 118 | 118 | 116 | 114 | 114 | 113 | 112 | 111 | 109 | 107 | 104 | 100 | 96.1 | 81.4 | 61.7 | 46.4 | 34.7 | 25.8 | 18 | 11.5 | 6.68
5Cr–½Mo | Forged pipe | SA–369 | FP5 | … | … | 5B | 1 | 415 | 205 | 649 | CS–2 | T4 | 118 | 118 | 118 | 118 | 116 | 114 | 114 | 113 | 112 | 111 | 109 | 107 | 104 | 100 | 96.1 | 81.4 | 61.7 | 46.4 | 34.7 | 25.8 | 18 | 11.5 | 6.68
5Cr–½Mo | Plate | SA–387 | 5 | 1 | … | 5B | 1 | 415 | 205 | 649 | CS–2 | T4 | 118 | 118 | 118 | 118 | 116 | 114 | 114 | 113 | 112 | 111 | 109 | 107 | 104 | 100 | 96.1 | 81.4 | 61.7 | 46.4 | 34.7 | 25.8 | 18 | 11.5 | 6.68
5Cr–½Mo | Wld. pipe | SA–691 | 5CR | … | … | 5B | 1 | 415 | 205 | NP | CS–2 | G26, W10, W12 | 118 | 118 | 118 | 118 | 116 | 114 | 114 | 113 | 112 | 111 | 109 | 107
5Cr–½Mo | Forgings | SA–336 | F5 | … | … | 5B | 1 | 415 | 250 | 649 | CS–2 | T4 | 118 | 118 | 118 | 118 | 116 | 114 | 114 | 113 | 112 | 111 | 109 | 107 | 104 | 100 | 96.1 | 81.4 | 61.7 | 46.4 | 34.7 | 25.8 | 18 | 11.5 | 6.68
5Cr–½Mo | Forgings | SA–182 | F5 | … | … | 5B | 1 | 485 | 275 | 649 | CS–2 | T3 | 138 | 138 | 138 | 138 | 136 | 134 | 132 | 132 | 131 | 130 | 128 | 125 | 121 | 118 | 102 | 81.1 | 61.8 | 46.4 | 34.7 | 25.8 | 18 | 11.5 | 6.68
5Cr–½Mo | Plate | SA–387 | 5 | 2 | … | 5B | 1 | 515 | 310 | 649 | CS–3 | T3 | 148 | 148 | 148 | 147 | 146 | 143 | 142 | 142 | 140 | 139 | 137 | 134 | 130 | 126 | 104 | 80.5 | 62 | 46.3 | 34.8 | 25.8 | 18 | 11.5 | 6.68
5Cr–½Mo | Forgings | SA–336 | F5A | … | … | 5B | 1 | 550 | 345 | 649 | CS–3 | T3 | 158 | 158 | 158 | 157 | 154 | 152 | 152 | 151 | 150 | 148 | 146 | 143 | 139 | 133 | 104 | 80.3 | 62.1 | 46.3 | 34.8 | 25.8 | 18 | 11.5 | 6.68
5Cr–½Mo | Castings | SA–217 | C5 | … | … | 5B | 1 | 620 | 415 | 649 | CS–3 | G1, G17, T3 | 177 | 177 | 177 | 177 | 174 | 172 | 170 | 170 | 169 | 167 | 164 | 161 | 156 | 134 | 103 | 80.6 | 62 | 46.3 | 34.8 | 25.8 | 18 | 11.5 | 6.68
5Cr–½Mo | Cast pipe | SA–426 | CP5 | … | … | 5B | 1 | 620 | 415 | NP | CS–3 | G17 | 177 | 177 | 177 | 177 | 174 | 172 | 170 | 170 | 169 | 167 | 164 | 161
5Cr–½Mo | Forgings | SA–182 | F5a | … | … | 5B | 1 | 620 | 450 | 649 | CS–5 | T3 | 177 | 177 | 177 | 177 | 174 | 172 | 170 | 170 | 169 | 167 | 164 | 161 | 156 | 134 | 103 | 80.6 | 62 | 46.3 | 34.8 | 25.8 | 18 | 11.5 | 6.68
5Cr–½Mo–Si | Smls. tube | SA–213 | T5b | … | … | 5B | 1 | 415 | 205 | 649 | CS–2 | T4 | 118 | 118 | 118 | 118 | 116 | 114 | 114 | 113 | 112 | 111 | 109 | 107 | 104 | 100 | 96.1 | 81.4 | 61.7 | 46.4 | 34.7 | 25.8 | 18 | 11.5 | 6.68
5Cr–½Mo–Si | Smls. pipe | SA–335 | P5b | … | … | 5B | 1 | 415 | 205 | 649 | CS–2 | T4 | 118 | 118 | 118 | 118 | 116 | 114 | 114 | 113 | 112 | 111 | 109 | 107 | 104 | 100 | 96.1 | 81.4 | 61.7 | 46.4 | 34.7 | 25.8 | 18 | 11.5 | 6.68
5Cr–½Mo–Ti | Smls. tube | SA–213 | T5c | … | … | 5B | 1 | 415 | 205 | 649 | CS–2 | T4 | 118 | 118 | 118 | 118 | 116 | 114 | 114 | 113 | 112 | 111 | 109 | 107 | 104 | 100 | 96.1 | 81.4 | 61.7 | 46.4 | 34.7 | 25.8 | 18 | 11.5 | 6.68
5Cr–½Mo–Ti | Smls. pipe | SA–335 | P5c | … | … | 5B | 1 | 415 | 205 | 649 | CS–2 | T4 | 118 | 118 | 118 | 118 | 116 | 114 | 114 | 113 | 112 | 111 | 109 | 107 | 104 | 100 | 96.1 | 81.4 | 61.7 | 46.4 | 34.7 | 25.8 | 18 | 11.5 | 6.68
9Cr–1Mo | Smls. tube | SA–213 | T9 | … | … | 5B | 1 | 415 | 205 | 649 | CS–2 | T5 | 118 | 118 | 118 | 118 | 116 | 114 | 114 | 113 | 112 | 111 | 109 | 107 | 104 | 100 | 95.8 | 91.8 | 80.3 | 61 | 42.9 | 30 | 20.6 | 14.4 | 10.2
9Cr–1Mo | Fittings | SA–234 | WP9 | … | … | 5B | 1 | 415 | 205 | 649 | CS–2 | T5 | 118 | 118 | 118 | 118 | 116 | 114 | 114 | 113 | 112 | 111 | 109 | 107 | 104 | 100 | 95.8 | 91.8 | 80.3 | 61 | 42.9 | 30 | 20.6 | 14.4 | 10.2
9Cr–1Mo | Smls. pipe | SA–335 | P9 | … | … | 5B | 1 | 415 | 205 | 649 | CS–2 | T5 | 118 | 118 | 118 | 118 | 116 | 114 | 114 | 113 | 112 | 111 | 109 | 107 | 104 | 100 | 95.8 | 91.8 | 80.3 | 61 | 42.9 | 30 | 20.6 | 14.4 | 10.2
9Cr–1Mo | Forged pipe | SA–369 | FP9 | … | … | 5B | 1 | 415 | 205 | 649 | CS–2 | T5 | 118 | 118 | 118 | 118 | 116 | 114 | 114 | 113 | 112 | 111 | 109 | 107 | 104 | 100 | 95.8 | 91.8 | 80.3 | 61 | 42.9 | 30 | 20.6 | 14.4 | 10.2
9Cr–1Mo | Forgings | SA–182 | F9 | … | … | 5B | 1 | 585 | 380 | 649 | CS–3 | T4 | 168 | 168 | 167 | 166 | 164 | 162 | 161 | 161 | 159 | 157 | 155 | 152 | 147 | 142 | 137 | 121 | 89 | 60.7 | 43.1 | 30 | 20.6 | 14.4 | 10.2
9Cr–1Mo | Forgings | SA–336 | F9 | … | … | 5B | 1 | 585 | 380 | 649 | CS–3 | T4 | 168 | 168 | 167 | 166 | 164 | 162 | 161 | 161 | 159 | 157 | 155 | 152 | 147 | 142 | 137 | 121 | 89 | 60.7 | 43.1 | 30 | 20.6 | 14.4 | 10.2
9Cr–1Mo | Castings | SA–217 | C12 | … | … | 5B | 1 | 620 | 415 | 649 | CS–3 | G1, T4 | 177 | 177 | 177 | 177 | 174 | 172 | 170 | 170 | 169 | 167 | 164 | 161 | 156 | 151 | 145 | 123 | 88.2 | 61 | 43 | 30 | 20.6 | 14.4 | 10.2
9Cr–1Mo | Cast pipe | SA–426 | CP9 | … | … | 5B | 1 | 620 | 415 | NP | CS–3 | G17 | 177 | 177 | 177 | 177 | 174 | 172 | 170 | 170 | 169 | 167 | 164 | 161
9Cr–1Mo–V | Smls. tube | SA–213 | T91 Type 1 | … | … | 15E | 1 | 585 | 415 | 649 | CS–3 | T6 | 168 | 168 | 168 | 168 | 168 | 168 | 167 | 166 | 164 | 163 | 161 | 157 | 153 | 147 | 141 | 134 | 126 | 117 | 98.5 | 75.5 | 54.3 | 36.8 | 24
9Cr–1Mo–V | Fittings | SA–234 | WP91 Type 1 | … | … | 15E | 1 | 620 | 415 | NP | CS–3 | T6 | 177 | 177 | 177 | 177 | 177 | 177 | 177 | 176 | 175 | 172 | 170 | 166 | 162 | 156 | 149 | 142 | 133 | 124 | 98.5 | 75.5 | 54.3 | 36.8 | 24
9Cr–1Mo–V | Smls. pipe | SA–335 | P91 Type 1 | … | t ≤ 75 | 15E | 1 | 585 | 415 | 649 | CS–3 | T6 | 168 | 168 | 168 | 168 | 168 | 168 | 167 | 166 | 164 | 163 | 161 | 157 | 153 | 147 | 141 | 134 | 126 | 117 | 98.5 | 75.5 | 54.3 | 36.8 | 24
9Cr–1Mo–V | Smls. pipe | SA–335 | P91 Type 1 | … | t > 75 | 15E | 1 | 585 | 415 | 649 | CS–3 | T6 | 168 | 168 | 168 | 168 | 168 | 168 | 167 | 166 | 164 | 163 | 161 | 157 | 153 | 147 | 141 | 134 | 126 | 117 | 98.5 | 75.5 | 54.3 | 36.8 | 24
9Cr–1Mo–V | Forged pipe | SA–369 | FP91 Type 1 | … | … | 15E | 1 | 585 | 415 | NP | CS–3 | T6 | 168 | 168 | 168 | 168 | 168 | 168 | 167 | 166 | 164 | 163 | 161 | 157 | 153 | 147 | 141 | 134 | 126 | 117 | 98.5 | 75.5 | 54.3 | 36.8 | 24
9Cr–1Mo–V | Plate | SA–387 | 91 Type 1 | 2 | t ≤ 75 | 15E | 1 | 585 | 415 | 649 | CS–3 | T6 | 168 | 168 | 168 | 168 | 168 | 168 | 167 | 166 | 164 | 163 | 161 | 157 | 153 | 147 | 141 | 134 | 126 | 117 | 98.5 | 75.5 | 54.3 | 36.8 | 24
9Cr–1Mo–V | Plate | SA–387 | 91 Type 1 | 2 | t > 75 | 15E | 1 | 585 | 415 | 649 | CS–3 | T6 | 168 | 168 | 168 | 168 | 168 | 168 | 167 | 166 | 164 | 163 | 161 | 157 | 153 | 147 | 141 | 134 | 126 | 117 | 98.5 | 75.5 | 54.3 | 36.8 | 24
9Cr–1Mo–V | Forgings | SA–182 | F91 Type 1 | … | t ≤ 75 | 15E | 1 | 620 | 415 | 649 | CS–3 | T6 | 177 | 177 | 177 | 177 | 177 | 177 | 177 | 176 | 175 | 172 | 170 | 166 | 162 | 156 | 149 | 142 | 133 | 124 | 98.5 | 75.5 | 54.3 | 36.8 | 24
9Cr–1Mo–V | Forgings | SA–182 | F91 Type 1 | … | t > 75 | 15E | 1 | 620 | 415 | 649 | CS–3 | T6 | 177 | 177 | 177 | 177 | 177 | 177 | 177 | 176 | 175 | 172 | 170 | 166 | 162 | 156 | 149 | 142 | 133 | 124 | 98.5 | 75.5 | 54.3 | 36.8 | 24
9Cr–1Mo–V | Forgings | SA–336 | F91 Type 1 | … | … | 15E | 1 | 620 | 415 | 649 | CS–3 | T6 | 177 | 177 | 177 | 177 | 177 | 177 | 177 | 176 | 175 | 172 | 170 | 166 | 162 | 156 | 149 | 142 | 133 | 124 | 98.5 | 75.5 | 54.3 | 36.8 | 24
9Cr–1Mo–V | Smls. tube | SA–213 | T91 Type 2 | … | … | 15E | 1 | 585 | 415 | NP | CS–3 | T6 | 168 | 168 | 168 | 168 | 168 | 168 | 167 | 166 | 164 | 163 | 161 | 157 | 153 | 147 | 141 | 134 | 126 | 117 | 102 | 78.2 | 57.6 | 39.2 | 25.1
9Cr–1Mo–V | Fittings | SA–234 | WP91 Type 2 | … | … | 15E | 1 | 620 | 415 | NP | CS–3 | T6 | 177 | 177 | 177 | 177 | 177 | 177 | 177 | 176 | 175 | 172 | 170 | 166 | 162 | 156 | 149 | 142 | 133 | 124 | 102 | 78.2 | 57.6 | 39.2 | 25.1
9Cr–1Mo–V | Smls. pipe | SA–335 | P91 Type 2 | … | … | 15E | 1 | 585 | 415 | NP | CS–3 | T6 | 168 | 168 | 168 | 168 | 168 | 168 | 167 | 166 | 164 | 163 | 161 | 157 | 153 | 147 | 141 | 134 | 126 | 117 | 102 | 78.2 | 57.6 | 39.2 | 25.1
9Cr–1Mo–V | Forged pipe | SA–369 | FP91 Type 2 | … | … | 15E | 1 | 585 | 415 | NP | CS–3 | T6 | 168 | 168 | 168 | 168 | 168 | 168 | 167 | 166 | 164 | 163 | 161 | 157 | 153 | 147 | 141 | 134 | 126 | 117 | 102 | 78.2 | 57.6 | 39.2 | 25.1
9Cr–1Mo–V | Plate | SA–387 | 91 Type 2 | 2 | … | 15E | 1 | 585 | 415 | NP | CS–3 | T6 | 168 | 168 | 168 | 168 | 168 | 168 | 167 | 166 | 164 | 163 | 161 | 157 | 153 | 147 | 141 | 134 | 126 | 117 | 102 | 78.2 | 57.6 | 39.2 | 25.1
9Cr–1Mo–V | Forgings | SA–182 | F91 Type 2 | … | … | 15E | 1 | 620 | 415 | NP | CS–3 | T6 | 177 | 177 | 177 | 177 | 177 | 177 | 177 | 176 | 175 | 172 | 170 | 166 | 162 | 156 | 149 | 142 | 133 | 124 | 102 | 78.2 | 57.6 | 39.2 | 25.1
9Cr–1Mo–V | Forgings | SA–336 | F91 Type 2 | … | … | 15E | 1 | 620 | 415 | NP | CS–3 | T6 | 177 | 177 | 177 | 177 | 177 | 177 | 177 | 176 | 175 | 172 | 170 | 166 | 162 | 156 | 149 | 142 | 133 | 124 | 102 | 78.2 | 57.6 | 39.2 | 25.1
11Cr–Ti | Plate | SA–240 | … | … | … | 7 | 1 | 380 | 170 | 427 | CS–1 | … | 108 | 108 | 104 | 98.8 | 94.4 | 90.1 | 83.8 | 80.5 | 78.2 | 77.9 | 77.9 | 77.9 | 77.2 | 76.6 | 76
11Cr–Ti | Plate | SA–240 | … | … | … | 7 | 1 | 380 | 170 | 427 | CS–1 | … | 108 | 108 | 104 | 98.8 | 94.4 | 90.1 | 83.8 | 80.5 | 78.2 | 77.9 | 77.9 | 77.9 | 77.2 | 76.6 | 76
11Cr–Ti | Plate | SA–240 | … | … | … | 7 | 1 | 380 | 170 | 427 | CS–1 | … | 108 | 108 | 104 | 98.8 | 94.4 | 90.1 | 83.8 | 80.5 | 78.2 | 77.9 | 77.9 | 77.9 | 77.2 | 76.6 | 76
11Cr–Ti | Wld. tube | SA–268 | TP409 | … | … | 7 | 1 | 380 | 170 | 427 | CS–1 | G24 | 92.4 | 92.4 | 88.4 | 84 | 80.2 | 76.6 | 71.2 | 68.4 | 66.5 | 66.2 | 66.2 | 66.2 | 65.6 | 65.1 | 64.6
11Cr–Ti | Smls. tube | SA–268 | TP409 | … | … | 7 | 1 | 380 | 170 | 427 | CS–1 | … | 108 | 108 | 104 | 98.8 | 94.4 | 90.1 | 83.8 | 80.5 | 78.2 | 77.9 | 77.9 | 77.9 | 77.2 | 76.6 | 76
12Cr | Plate | SA–1010 | 40 | … | t ≤ 19 | 7 | 1 | 455 | 275 | 316 | CS–2 | … | 130 | 130 | 130 | 130 | 130 | 130 | 127 | 123 | 119 | 117
12Cr | Bar | SA–479 | 403 | A | … | 6 | 1 | 485 | 275 | NP | … | … | 138 | 138 | 138 | 138 | 137 | 135 | 133 | 131 | 129 | 127 | 124 | 122
12Cr | Bar | SA–479 | 403 | 1 | … | 6 | 1 | 485 | 275 | NP | … | … | 138 | 138 | 138 | 138 | 137 | 135 | 133 | 131 | 129 | 127 | 124 | 122
12Cr | Plate | SA–1010 | 50 | … | t ≤ 19 | 7 | 1 | 485 | 345 | 316 | CS–3 | … | 138 | 138 | 138 | 138 | 138 | 138 | 135 | 131 | 126 | 124
12Cr–Al | Bar | SA/JIS G4303 | SUS405 | … | … | 7 | 1 | 410 | 174 | 538 | CS–1 | G19, T5 | 115 | 115 | 110 | 105 | 103 | 102 | 100 | 98.9 | 97.2 | 96.1 | 94.7 | 92.7 | 90.2 | 87.1 | 83.5 | 79.2 | 67.3 | 41.9 | 14.1
12Cr–Al | Plate | SA–240 | 405 | … | … | 7 | 1 | 415 | 170 | 538 | CS–1 | G19, T5 | 115 | 115 | 110 | 105 | 103 | 102 | 100 | 98.9 | 97.2 | 96.1 | 94.7 | 92.7 | 90.2 | 87.1 | 83.5 | 79.2 | 67.3 | 41.9 | 14.1
12Cr–Al | Plate | SA–240 | 405 | … | … | 7 | 1 | 415 | 170 | NP | CS–1 | G19 | 115 | 115 | 110 | 105 | 103 | 102 | 100 | 98.9 | 97.2 | 96.1 | 94.7 | 92.7
12Cr–Al | Bar | SA–479 | 405 | … | … | 7 | 1 | 415 | 170 | 538 | CS–1 | G19, T5 | 115 | 115 | 110 | 105 | 103 | 102 | 100 | 98.9 | 97.2 | 96.1 | 94.7 | 92.7 | 90.2 | 87.1 | 83.5 | 79.2 | 67.3 | 41.9 | 14.1
12Cr–Al | Smls. & wld. tube | SA–268 | TP405 | … | … | 7 | 1 | 415 | 205 | 538 | CS–2 | G19, T5, W13, W14 | 118 | 118 | 118 | 118 | 117 | 116 | 114 | 113 | 111 | 109 | 107 | 104 | 101 | 97.5 | 93.2 | 88.4 | 70.6 | 40.9 | 14.5
12Cr–Al | Wld. tube | SA–268 | TP405 | … | … | 7 | 1 | 415 | 205 | 538 | CS–2 | G3, G19, G24, T5 | 101 | 101 | 101 | 101 | 99.7 | 98.5 | 96.7 | 95.4 | 93.9 | 92.4 | 90.5 | 88.6 | 86.1 | 83 | 79.3 | 75.2 | 59.8 | 34.6 | 12.4
12Cr–Ti | Wld. tube | SA–268 | … | … | … | 7 | 1 | 380 | 205 | 427 | CS–2 | G19, W14 | 92.4 | 92.4 | 92.4 | 92.3 | 91.4 | 90.3 | 89 | 87.8 | 86.3 | 84.8 | 82.9 | 81 | 78.5 | 76 | 73.5
12Cr–Ti | Smls. tube | SA–268 | … | … | … | 7 | 1 | 380 | 205 | 427 | CS–2 | G19 | 108 | 108 | 108 | 108 | 107 | 106 | 104 | 103 | 101 | 99.6 | 98 | 95.5 | 92.9 | 89.2 | 85.5
13Cr | Plate | SA–240 | 410S | … | … | 7 | 1 | 415 | 205 | 649 | CS–2 | T4 | 118 | 118 | 118 | 118 | 117 | 116 | 114 | 113 | 111 | 109 | 107 | 104 | 101 | 97.5 | 93 | 88.3 | 69.7 | 50.7 | 37.9 | 26.4 | 18 | 11.6 | 6.68
13Cr | Smls. & wld. tube | SA–268 | TP410 | … | … | 6 | 1 | 415 | 205 | 649 | CS–2 | T4, W13, W14 | 118 | 118 | 118 | 118 | 117 | 116 | 114 | 113 | 111 | 109 | 107 | 104 | 101 | 97.5 | 93 | 88.3 | 69.7 | 50.7 | 37.9 | 26.4 | 18 | 11.6 | 6.68
13Cr | Wld. tube | SA–268 | TP410 | … | … | 6 | 1 | 415 | 205 | 649 | CS–2 | G3, G24, T4 | 101 | 101 | 101 | 101 | 99.7 | 98.5 | 96.7 | 95.4 | 93.9 | 92.4 | 90.5 | 88.6 | 86.1 | 82.9 | 79.4 | 74.1 | 60 | 42.8 | 31.9 | 22.4 | 15.5 | 9.59 | 5.69
13Cr | Plate | SA–240 | 410 | … | … | 6 | 1 | 450 | 205 | 649 | CS–2 | T4 | 128 | 128 | 128 | 126 | 125 | 123 | 120 | 119 | 117 | 115 | 114 | 111 | 108 | 104 | 100 | 89.9 | 69.2 | 50.9 | 37.8 | 26.4 | 18 | 11.6 | 6.68
13Cr | Forgings | SA–182 | F6a | 1 | … | 6 | 1 | 485 | 275 | 538 | CS–2 | T4 | 138 | 138 | 138 | 138 | 137 | 135 | 133 | 131 | 129 | 127 | 124 | 122 | 118 | 113 | 109 | 92.1 | 68.4 | 51.3 | 37
13Cr | Bar | SA–479 | 410 | … | … | 6 | 1 | 485 | 275 | 538 | CS–2 | G22, T4 | 138 | 138 | 138 | 138 | 137 | 135 | 133 | 131 | 129 | 127 | 124 | 122 | 118 | 113 | 109 | 92.1 | 68.4 | 51.3 | 37
13Cr | Bar | SA–479 | 410 | A | … | 6 | 1 | 485 | 275 | NP | CS–2 | … | 138 | 138 | 138 | 138 | 137 | 135 | 133 | 131 | 129 | 127 | 124 | 122
13Cr | Bar | SA–479 | 410 | 1 | … | 6 | 1 | 485 | 275 | NP | CS–2 | … | 138 | 138 | 138 | 138 | 137 | 135 | 133 | 131 | 129 | 127 | 124 | 122
13Cr | Forgings | SA–182 | F6a | 2 | … | 6 | 3 | 585 | 380 | 649 | CS–3 | T3 | 168 | 168 | 168 | 167 | 166 | 164 | 162 | 159 | 157 | 154 | 151 | 148 | 143 | 138 | 123 | 93.5 | 68 | 51.3 | 37.7 | 26.4 | 17.9 | 11.6 | 6.68
13Cr | Castings | SA–217 | CA15 | … | … | 6 | 3 | 620 | 450 | 649 | CS–5 | G1, G17, T3 | 177 | 177 | 177 | 177 | 176 | 174 | 171 | 169 | 166 | 163 | 160 | 156 | 151 | 146 | 117 | 83.3 | 60.1 | 42 | 28.6 | 19.8 | 13.8 | 9.81 | 6.76
13Cr | Cast pipe | SA–426 | CPCA15 | … | … | 6 | 3 | 620 | 450 | NP | CS–5 | G17 | 177 | 177 | 177 | 177 | 176 | 174 | 171 | 169 | 166 | 163 | 160 | 156
13Cr | Bar | SA/EN 10088–3 | X12Cr13 | QT650 | t ≤ 160 | … | … | 650 | 450 | NP | … | H3, W1 | 186 | 186 | 186 | 186 | 184 | 182 | 179 | 177 | 173 | 171 | 168 | 164
13Cr–4Ni | Castings | SA–487 | CA6NM | A | … | 6 | 4 | 760 | 550 | 427 | CS–5 | G1, G17 | 216 | 216 | 216 | 216 | 215 | 212 | 208 | 204 | 200 | 198 | 195 | 192 | 189 | 184 | 180
13Cr–4Ni | Forgings | SA–182 | F6NM | … | … | 6 | 4 | 795 | 620 | NP | CS–3 | G17 | 227 | 227 | 227 | 227 | 227 | 227 | 225 | 217 | 209 | 205 | 202 | 197
15Cr | Wld. tube | SA–268 | TP429 | … | … | 6 | 2 | 415 | 240 | 371 | CS–2 | G3, G19, W14 | 101 | 101 | 101 | 101 | 99.7 | 98.5 | 96.7 | 95.4 | 93.9 | 92.4 | 90.5 | 88.6
15Cr | Smls. & wld. tube | SA–268 | TP429 | … | … | 6 | 2 | 415 | 240 | 649 | CS–2 | G19, T4, W13, W14 | 118 | 118 | 118 | 118 | 117 | 116 | 114 | 113 | 111 | 109 | 107 | 104 | 101 | 97.5 | 93.3 | 86.2 | 70.9 | 52.8 | 38.1 | 27.5 | 20.5 | 15.9 | 12.2
15Cr | Plate | SA–240 | 429 | … | … | 6 | 2 | 450 | 205 | 649 | CS–2 | G19, T4 | 128 | 128 | 128 | 126 | 125 | 123 | 120 | 119 | 117 | 115 | 114 | 111 | 108 | 104 | 101 | 87.8 | 70.4 | 53 | 38.1 | 27.5 | 20.5 | 15.9 | 12.2
17Cr | Wld. tube | SA–268 | TP430 | … | … | 7 | 2 | 415 | 240 | 649 | CS–2 | G3, G19, G24, T4 | 101 | 101 | 101 | 101 | 99.7 | 98.5 | 96.7 | 95.4 | 93.9 | 92.4 | 90.5 | 88.6 | 86.1 | 83 | 79.4 | 73.3 | 60.2 | 44.8 | 32.2 | 23.2 | 17.3 | 13.3 | 10.2
17Cr | Smls. & wld. tube | SA–268 | TP430 | … | … | 7 | 2 | 415 | 240 | 649 | CS–2 | G19, T4, W12, W13, W14 | 118 | 118 | 118 | 118 | 117 | 116 | 114 | 113 | 111 | 109 | 107 | 104 | 101 | 97.5 | 93.3 | 86.2 | 70.9 | 52.8 | 38.1 | 27.5 | 20.5 | 15.9 | 12.2
17Cr | Plate | SA–240 | 430 | … | … | 7 | 2 | 450 | 205 | 649 | CS–2 | G19, T4 | 128 | 128 | 128 | 126 | 125 | 123 | 120 | 119 | 117 | 115 | 114 | 111 | 108 | 104 | 101 | 87.8 | 70.4 | 53 | 38.1 | 27.5 | 20.5 | 15.9 | 12.2
17Cr | Bar | SA–479 | 430 | … | … | 7 | 2 | 485 | 275 | 538 | CS–2 | G19, G22, T4 | 138 | 138 | 138 | 138 | 137 | 135 | 133 | 131 | 129 | 127 | 124 | 122 | 118 | 113 | 109 | 90.1 | 69.5 | 53.6 | 36.5
17Cr–4Ni–3Cu | Castings | SA–747 | CB7Cu–1 | … | … | … | … | 1035 | 965 | 93 | HT–1 | G1, G28, W1 | 221 | 221 | 221 | 221
17Cr–4Ni–4Cu | Bar | SA–564 | 630 | H1150 | … | … | … | 930 | 725 | 343 | HT–1 | G8, G19, W1 | 266 | 266 | 266 | 266 | 266 | 266 | 259 | 254 | 251 | 249 | 247
17Cr–4Ni–4Cu | Plate | SA–693 | 630 | H1150 | … | … | … | 930 | 725 | NP | HT–1 | G19, W1 | 266 | 266 | 266 | 266 | 266 | 266 | 259 | 254 | 251 | 249 | 247
17Cr–4Ni–4Cu | Forgings | SA–705 | 630 | H1150 | … | … | … | 930 | 725 | NP | HT–1 | G19, W1 | 266 | 266 | 266 | 266 | 266 | 266 | 259 | 254 | 251 | 249 | 247
17Cr–4Ni–4Cu | Bar | SA–564 | 630 | H1100 | … | … | … | 965 | 795 | 343 | HT–1 | G8, G19, W1 | 276 | 276 | 276 | 276 | 276 | 276 | 269 | 263 | 260 | 258 | 256
17Cr–4Ni–4Cu | Plate | SA–693 | 630 | H1100 | … | … | … | 965 | 795 | NP | HT–1 | G19, W1 | 276 | 276 | 276 | 276 | 276 | 276 | 269 | 263 | 260 | 258 | 256
17Cr–4Ni–4Cu | Forgings | SA–705 | 630 | H1100 | … | … | … | 965 | 795 | NP | HT–1 | G19, W1 | 276 | 276 | 276 | 276 | 276 | 276 | 269 | 263 | 260 | 258 | 256
17Cr–4Ni–4Cu | Bar | SA–564 | 630 | H1075 | … | … | … | 1000 | 860 | NP | HT–1 | G19, W1 | 285 | 285 | 285 | 285 | 285 | 285 | 279 | 273 | 270 | 267 | 265
17Cr–4Ni–4Cu | Plate | SA–693 | 630 | H1075 | … | … | … | 1000 | 860 | NP | HT–1 | G19, W1 | 285 | 285 | 285 | 285 | 285 | 285 | 279 | 273 | 270 | 267 | 265
17Cr–4Ni–4Cu | Forgings | SA–705 | 630 | H1075 | … | … | … | 1000 | 860 | NP | HT–1 | G19, W1 | 285 | 285 | 285 | 285 | 285 | 285 | 279 | 273 | 270 | 267 | 265
18Cr–2Mo | Plate | SA–240 | … | … | … | 7 | 2 | 415 | 275 | 343 | CS–2 | G19 | 118 | 118 | 118 | 118 | 116 | 114 | 112 | 110 | 107 | 105 | 104
18Cr–2Mo | Wld. tube | SA–268 | … | … | … | 7 | 2 | 415 | 275 | 343 | CS–2 | G19, G24 | 101 | 101 | 101 | 101 | 99 | 97.1 | 95.3 | 93.5 | 91.3 | 89.7 | 87.7
18Cr–2Mo | Smls. tube | SA–268 | … | … | … | 7 | 2 | 415 | 275 | 343 | CS–2 | G19 | 118 | 118 | 118 | 118 | 116 | 114 | 112 | 110 | 107 | 105 | 104
18Cr–Ti | Plate | SA–240 | … | … | … | 7 | 2 | 415 | 205 | 316 | CS–2 | G19 | 118 | 118 | 118 | 118 | 113 | 108 | 101 | 96.6 | 94 | 93.8
18Cr–Ti | Wld. tube | SA–268 | TP439 | … | … | 7 | 2 | 415 | 205 | 427 | CS–2 | G19, G24 | 101 | 101 | 101 | 100 | 96.5 | 91.5 | 85.9 | 81.9 | 80.3 | 79.7 | 79.3 | 79.2 | 78.6 | 77.3 | 76.1
18Cr–Ti | Smls. tube | SA–268 | TP439 | … | … | 7 | 2 | 415 | 205 | 427 | CS–2 | G19 | 118 | 118 | 118 | 118 | 113 | 108 | 101 | 96.6 | 94 | 93.8 | 93.7 | 93 | 92.3 | 91.1 | 89.8
18Cr–Ti | Wld. pipe | SA–731 | TP439 | … | … | 7 | 2 | 415 | 205 | NP | CS–2 | G19, G24 | 101 | 101 | 101 | 100 | 96.5 | 91.5 | 85.9 | 81.9 | 80.3 | 79.7 | 79.3 | 79.2 | 78.6 | 77.3 | 76.1
18Cr–Ti | Smls. pipe | SA–731 | TP439 | … | … | 7 | 2 | 415 | 205 | NP | CS–2 | G19 | 118 | 118 | 118 | 118 | 113 | 108 | 101 | 96.6 | 94 | 93.8 | 93.7 | 93 | 92.3 | 91.1 | 89.8
18Cr–Ti | Wld. tube | SA–803 | TP439 | … | … | 7 | 2 | 415 | 205 | 316 | CS–2 | G19, G24 | 101 | 101 | 101 | 100 | 96.5 | 91.5 | 85.9 | 81.9 | 80.3 | 79.7
18Cr–Ti | Smls. tube | SA–268 | TP430 Ti | … | … | 7 | 2 | 415 | 240 | 427 | CS–2 | G19 | 118 | 118 | 118 | 118 | 116 | 114 | 111 | 109 | 107 | 105 | 104 | 102 | 99.7 | 97 | 93.8
18Cr–Ti | Wld. tube | SA–268 | TP430 Ti | … | … | 7 | 2 | 415 | 240 | 427 | CS–2 | G19, G24 | 100 | 100 | 100 | 100 | 98.5 | 97 | 94.6 | 92.8 | 90.8 | 89.7 | 88.3 | 86.7 | 84.8 | 82.5 | 79.7
18Cr–Ti | Bar | SA–479 | 439 | … | … | 7 | 2 | 485 | 275 | 538 | CS–2 | G19, G22, T4 | 138 | 138 | 138 | 138 | 136 | 133 | 130 | 127 | 124 | 123 | 121 | 119 | 116 | 113 | 110 | 91.7 | 69.9 | 53.5 | 36.6
26Cr–3Ni–3Mo | Plate | SA–240 | 26–3–3 | … | ≤5 | 10K | 1 | 585 | 450 | 371 | HA–5 | G19 | 168 | 168 | 168 | 168 | 167 | 167 | 165 | 164 | 163 | 162 | 162 | 161
26Cr–3Ni–3Mo | Smls. tube | SA–268 | 26–3–3 | … | ≤5 | 10K | 1 | 585 | 450 | 371 | HA–5 | G19, H5 | 168 | 168 | 168 | 168 | 167 | 167 | 165 | 164 | 163 | 162 | 162 | 161
26Cr–3Ni–3Mo | Wld. tube | SA–268 | 26–3–3 | … | ≤5 | 10K | 1 | 585 | 450 | NP | HA–5 | G19, H5, W12 | 168 | 168 | 168 | 168 | 167 | 167 | 165 | 164 | 163 | 162 | 162 | 161
26Cr–3Ni–3Mo | Wld. tube | SA–268 | 26–3–3 | … | ≤5 | 10K | 1 | 585 | 450 | 371 | HA–5 | G19, G24 | 142 | 142 | 142 | 142 | 142 | 142 | 140 | 139 | 139 | 138 | 138 | 137
26Cr–3Ni–3Mo | Wld. tube | SA–803 | 26–3–3 | … | ≤5 | 10K | 1 | 585 | 450 | 316 | HA–5 | G19, G24 | 142 | 142 | 142 | 142 | 142 | 142 | 140 | 139 | 139 | 138
27Cr | Smls. tube | SA–268 | TP446–1 | … | … | 10I | 1 | 485 | 275 | 343 | CS–2 | G19 | 138 | 138 | 138 | 138 | 136 | 133 | 130 | 127 | 124 | 123 | 121 | 119
27Cr–1Mo | Forgings | SA–182 | FXM–27Cb | … | … | 10I | 1 | 415 | 240 | 343 | HA–2 | G19 | 118 | 118 | 118 | 118 | 116 | 114 | 111 | 111 | 111 | 111 | 111
27Cr–1Mo | Plate | SA–240 | XM–27 | … | … | 10I | 1 | 450 | 275 | 343 | HA–2 | G19 | 128 | 128 | 128 | 128 | 127 | 126 | 125 | 125 | 125 | 125 | 125
27Cr–1Mo | Wld. tube | SA–268 | TPXM–27 | … | … | 10I | 1 | 450 | 275 | 343 | HA–2 | G19, G24 | 109 | 109 | 109 | 109 | 108 | 107 | 106 | 106 | 106 | 106 | 106
27Cr–1Mo | Smls. tube | SA–268 | TPXM–27 | … | … | 10I | 1 | 450 | 275 | 343 | HA–2 | G19 | 128 | 128 | 128 | 128 | 127 | 126 | 125 | 125 | 125 | 125 | 125
27Cr–1Mo | Bar | SA–479 | XM–27 | … | … | 10I | 1 | 450 | 275 | 343 | HA–2 | G19, G22 | 128 | 128 | 128 | 128 | 127 | 126 | 125 | 125 | 125 | 125 | 125 | 125
27Cr–1Mo | Smls. pipe | SA–731 | TPXM–27 | … | … | 10I | 1 | 450 | 275 | 343 | HA–2 | G19 | 128 | 128 | 128 | 128 | 127 | 126 | 125 | 125 | 125 | 125 | 125
27Cr–1Mo | Wld. pipe | SA–731 | TPXM–27 | … | … | 10I | 1 | 450 | 275 | 343 | HA–2 | G19, G24 | 109 | 109 | 109 | 109 | 108 | 107 | 106 | 106 | 106 | 106 | 106
27Cr–1Mo–Ti | Smls. pipe | SA–731 | TPXM–33 | … | … | 10I | 1 | 450 | 275 | 343 | HA–2 | G19 | 128 | 128 | 128 | 128 | 128 | 127 | 126 | 124 | 122 | 121 | 119
27Cr–1Mo–Ti | Wld. pipe | SA–731 | TPXM–33 | … | … | 10I | 1 | 450 | 275 | 343 | HA–2 | G19, G24 | 109 | 109 | 109 | 109 | 109 | 108 | 106 | 106 | 104 | 103 | 101
27Cr–1Mo–Ti | Plate | SA–240 | XM–33 | … | … | 10I | 1 | 470 | 310 | 343 | HA–6 | G19 | 134 | 134 | 134 | 134 | 134 | 133 | 131 | 130 | 128 | 126 | 124
27Cr–1Mo–Ti | Smls. tube | SA–268 | TPXM–33 | … | … | 10I | 1 | 470 | 310 | 343 | HA–6 | G19 | 134 | 134 | 134 | 134 | 134 | 133 | 131 | 130 | 128 | 126 | 124
27Cr–1Mo–Ti | Wld. tube | SA–268 | TPXM–33 | … | … | 10I | 1 | 470 | 310 | 343 | HA–6 | G19, G24 | 114 | 114 | 114 | 114 | 113 | 113 | 112 | 111 | 109 | 108 | 106
29Cr–4Mo | Bar | SA–479 | … | … | … | 10J | 1 | 485 | 380 | 316 | HA–6 | G19, G22 | 138 | 138 | 138 | 138 | 135 | 133 | 132 | 132 | 132 | 132
29Cr–4Mo | Plate | SA–240 | … | … | … | 10J | 1 | 550 | 415 | 316 | HA–6 | G19 | 158 | 158 | 158 | 157 | 155 | 152 | 151 | 151 | 151 | 151
29Cr–4Mo | Smls. tube | SA–268 | 29–4 | … | … | 10J | 1 | 550 | 415 | 316 | HA–6 | G19 | 158 | 158 | 158 | 157 | 155 | 152 | 151 | 151 | 151 | 151
29Cr–4Mo | Wld. tube | SA–268 | 29–4 | … | … | 10J | 1 | 550 | 415 | 316 | HA–6 | G19, G24 | 134 | 134 | 134 | 134 | 132 | 130 | 128 | 128 | 128 | 128
29Cr–4Mo–2Ni | Bar | SA–479 | … | … | … | 10K | 1 | 485 | 380 | 316 | HA–6 | G19, G22 | 138 | 138 | 137 | 135 | 134 | 133 | 132 | 131 | 129 | 128
29Cr–4Mo–2Ni | Plate | SA–240 | … | … | … | 10K | 1 | 550 | 415 | 316 | HA–6 | G19 | 158 | 158 | 156 | 154 | 153 | 152 | 151 | 149 | 147 | 147
29Cr–4Mo–2Ni | Smls. tube | SA–268 | 29–4–2 | … | … | 10K | 1 | 550 | 415 | 316 | HA–6 | G19 | 158 | 158 | 156 | 154 | 153 | 152 | 151 | 149 | 147 | 147
29Cr–4Mo–2Ni | Wld. tube | SA–268 | 29–4–2 | … | … | 10K | 1 | 550 | 415 | 316 | HA–6 | G19, G24 | 134 | 134 | 133 | 131 | 130 | 130 | 128 | 127 | 125 | 124
29Cr–4Mo–Ti | Smls. tube | SA–268 | … | … | … | 10J | 1 | 515 | 415 | 316 | HA–6 | G19 | 148 | 148 | 146 | 144 | 144 | 143 | 141 | 140 | 139 | 138
29Cr–4Mo–Ti | Wld. tube | SA–268 | … | … | … | 10J | 1 | 515 | 415 | 316 | HA–6 | G19, G24 | 125 | 125 | 125 | 123 | 122 | 121 | 121 | 119 | 118 | 117
Mn–¼Mo | Forgings | SA–372 | D | … | … | … | … | 725 | 450 | 343 | CS–5 | G25, W2, W11 | 207 | 207 | 207 | 207 | 207 | 207 | 207 | 207 | 207 | 207 | 207
Mn–¼Mo–V | Castings | SA–487 | 2 | A | … | 3 | 3 | 585 | 365 | 343 | CS–3 | G1 | 168 | 168 | 168 | 168 | 168 | 168 | 167 | 167 | 167 | 167 | 166 | 166
Mn–¼Mo–V | Castings | SA–487 | 2 | B | … | 3 | 3 | 620 | 450 | 343 | CS–5 | G1 | 177 | 177 | 177 | 177 | 177 | 177 | 177 | 177 | 177 | 177 | 177
Mn–½Mo | Plate | SA–302 | A | … | … | 3 | 2 | 515 | 310 | 538 | CS–3 | G11, S2, T3 | 148 | 148 | 148 | 148 | 148 | 148 | 148 | 148 | 148 | 148 | 148 | 148 | 148 | 148 | 142 | 107 | 68.1 | 43.1 | 23.1
Mn–½Mo | Wld. pipe | SA–672 | H75 | … | … | 3 | 2 | 515 | 310 | NP | CS–3 | S6, W10, W12 | 148 | 148 | 148 | 148 | 148 | 148 | 148 | 148 | 148 | 148 | 148 | 148
Mn–½Mo | Plate | SA–302 | B | … | … | 3 | 3 | 550 | 345 | 538 | CS–3 | G11, S2, T3 | 158 | 158 | 158 | 158 | 158 | 158 | 158 | 158 | 158 | 158 | 158 | 158 | 158 | 158 | 143 | 106 | 68.4 | 43 | 23.1
Mn–½Mo | Plate | SA–533 | A | 1 | … | 3 | 3 | 550 | 345 | 538 | CS–5 | G23, T4 | 158 | 158 | 158 | 158 | 158 | 158 | 158 | 158 | 158 | 158 | 158 | 158 | 158 | 158 | 154 | 106 | 77.2 | 55.6 | 32.1
Mn–½Mo | Plate | SA–533 | A | 2 | … | 3 | 3 | 620 | 485 | 427 | CS–5 | … | 177 | 177 | 177 | 177 | 177 | 177 | 177 | 177 | 177 | 177 | 177 | 177 | 177 | 177 | 177
Mn–½Mo | Plate | SA–533 | A | 3 | … | 11A | 4 | 690 | 570 | NP | CS–5 | … | 197 | 197 | 197 | 197 | 197 | 197 | 197 | 197 | 197 | 197 | 197 | 197
Mn–½Mo–¼Ni | Plate | SA–533 | D | 1 | … | 3 | 3 | 550 | 345 | NP | CS–5 | … | 158 | 158 | 158 | 158 | 158 | 158 | 158 | 158 | 158 | 158 | 158 | 158
Mn–½Mo–¼Ni | Plate | SA–533 | D | 2 | … | 3 | 3 | 620 | 485 | 427 | CS–5 | … | 177 | 177 | 177 | 177 | 177 | 177 | 177 | 177 | 177 | 177 | 177 | 177 | 177 | 177 | 177
Mn–½Mo–¼Ni | Plate | SA–533 | D | 3 | … | 11A | 4 | 690 | 570 | 399 | CS–5 | … | 197 | 197 | 197 | 197 | 197 | 197 | 197 | 197 | 197 | 197 | 197 | 197 | 197
Mn–½Mo–½Ni | Plate | SA–302 | C | … | … | 3 | 3 | 550 | 345 | 538 | CS–3 | G11, S2, T3 | 158 | 158 | 158 | 158 | 158 | 158 | 158 | 158 | 158 | 158 | 158 | 158 | 158 | 158 | 143 | 106 | 68.4 | 43 | 23.1
Mn–½Mo–½Ni | Plate | SA–533 | B | 1 | … | 3 | 3 | 550 | 345 | 427 | CS–5 | G23 | 158 | 158 | 158 | 158 | 158 | 158 | 158 | 158 | 158 | 158 | 158 | 158 | 158 | 158 | 158
Mn–½Mo–½Ni | Wld. pipe | SA–672 | H80 | … | … | 3 | 3 | 550 | 345 | NP | CS–3 | G26, W10, W12 | 158 | 158 | 158 | 158 | 158 | 158 | 158 | 158 | 158 | 158 | 158 | 158
Mn–½Mo–½Ni | Wld. pipe | SA–672 | J80 | … | … | 3 | 3 | 550 | 345 | NP | CS–5 | G26, W10, W12 | 158 | 158 | 158 | 158 | 158 | 158 | 158 | 158 | 158 | 158 | 158 | 158
Mn–½Mo–½Ni | Plate | SA–533 | B | 2 | … | 3 | 3 | 620 | 485 | 427 | CS–5 | … | 177 | 177 | 177 | 177 | 177 | 177 | 177 | 177 | 177 | 177 | 177 | 177 | 177 | 177 | 177
Mn–½Mo–½Ni | Wld. pipe | SA–672 | J90 | … | … | 3 | 3 | 620 | 485 | NP | CS–5 | G26, W10, W12 | 177 | 177 | 177 | 177 | 177 | 177 | 177 | 177 | 177 | 177 | 177 | 177
Mn–½Mo–½Ni | Plate | SA–533 | B | 3 | … | 11A | 4 | 690 | 570 | 399 | CS–5 | … | 197 | 197 | 197 | 197 | 197 | 197 | 197 | 197 | 197 | 197 | 197 | 197 | 197
Mn–½Mo–½Ni | Wld. pipe | SA–672 | J100 | … | … | 11A | 4 | 690 | 570 | NP | CS–5 | G26, W10, W12 | 197 | 197 | 197 | 197 | 197 | 197 | 197 | 197 | 197 | 197 | 197 | 197
Mn–½Mo–¾Ni | Plate | SA–302 | D | … | … | 3 | 3 | 550 | 345 | 538 | CS–3 | G11, S2, T3 | 158 | 158 | 158 | 158 | 158 | 158 | 158 | 158 | 158 | 158 | 158 | 158 | 158 | 158 | 143 | 106 | 68.4 | 43 | 23.1
Mn–½Mo–¾Ni | Plate | SA–533 | C | 1 | … | 3 | 3 | 550 | 345 | 427 | CS–5 | G23 | 158 | 158 | 158 | 158 | 158 | 158 | 158 | 158 | 158 | 158 | 158 | 158 | 158 | 158 | 158
Mn–½Mo–¾Ni | Plate | SA–533 | E | 1 | … | 3 | 3 | 550 | 345 | 427 | CS–5 | G23 | 158 | 158 | 158 | 158 | 158 | 158 | 158 | 158 | 158 | 158 | 158 | 158 | 158 | 158 | 158
Mn–½Mo–¾Ni | Plate | SA–533 | C | 2 | … | 3 | 3 | 620 | 485 | 427 | CS–5 | … | 177 | 177 | 177 | 177 | 177 | 177 | 177 | 177 | 177 | 177 | 177 | 177 | 177 | 177 | 177
Mn–½Mo–¾Ni | Plate | SA–533 | E | 2 | … | 3 | 3 | 620 | 485 | 427 | CS–5 | … | 177 | 177 | 177 | 177 | 177 | 177 | 177 | 177 | 177 | 177 | 177 | 177 | 177 | 177 | 177
Mn–½Mo–¾Ni | Plate | SA–533 | C | 3 | … | 11A | 4 | 690 | 570 | NP | CS–5 | … | 197 | 197 | 197 | 197 | 197 | 197 | 197 | 197 | 197 | 197 | 197 | 197
Mn–½Ni–V | Plate | SA–225 | C | … | … | 10A | 1 | 725 | 485 | 371 | CS–5 | … | 207 | 207 | 207 | 207 | 207 | 207 | 207 | 207 | 207 | 207 | 207 | 207
Mn–V | Castings | SA–487 | 1 | A | … | 10A | 1 | 585 | 380 | NP | CS–3 | … | 168 | 168 | 163 | 158 | 155 | 154 | 154 | 154 | 152 | 150 | 147 | 143
Mn–V | Castings | SA–487 | 1 | A | … | 10A | 1 | 585 | 380 | 343 | CS–3 | G1 | 168 | 168 | 163 | 158 | 156 | 155 | 155 | 155 | 153 | 150 | 148
Mn–V | Castings | SA–487 | 1 | B | … | 10A | 1 | 620 | 450 | 343 | CS–5 | G1 | 177 | 177 | 173 | 169 | 168 | 167 | 166 | 166 | 166 | 164 | 160
1½Si–½Mo | Smls. pipe | SA–335 | P15 | … | … | 3 | 1 | 415 | 205 | 538 | CS–2 | T3 | 118 | 118 | 118 | 118 | 118 | 118 | 118 | 118 | 117 | 115 | 114 | 112 | 110 | 107 | 96.9 | 88.8 | 76.4 | 55.6 | 32.1
½Ni–½Cr–¼Mo–V | Castings | SA–487 | 4 | A | … | 3 | 3 | 620 | 415 | 343 | CS–3 | G1 | 177 | 177 | 177 | 177 | 177 | 177 | 177 | 177 | 177 | 177 | 177
½Ni–½Cr–¼Mo–V | Castings | SA–487 | 4 | B | … | 11A | 3 | 725 | 585 | 371 | CS–5 | G1 | 207 | 207 | 207 | 207 | 207 | 207 | 207 | 207 | 207 | 207 | 207 | 207
½Ni–½Cr–¼Mo–V | Castings | SA–487 | 4 | E | … | 11A | 3 | 795 | 655 | 371 | CS–5 | G1 | 227 | 227 | 227 | 227 | 227 | 227 | 227 | 227 | 227 | 227 | 227 | 227
½Ni–½Mo–V | Forgings | SA–541 | 3 | 1 | … | 3 | 3 | 550 | 345 | 427 | CS–5 | G23 | 158 | 158 | 158 | 158 | 158 | 158 | 158 | 158 | 158 | 158 | 158 | 158 | 158 | 158 | 158
½Ni–½Mo–V | Forgings | SA–541 | 3 | 2 | … | 3 | 3 | 620 | 450 | 371 | CS–5 | … | 177 | 177 | 177 | 177 | 177 | 177 | 177 | 177 | 177 | 177 | 177 | 177
¾Ni–½Cr–½Mo–V | Forgings | SA–592 | F | … | 65 < t ≤ 100 | 11B | 3 | 725 | 620 | 343 | CS–5 | S7 | 207 | 207 | 207 | 207 | 207 | 207 | 207 | 207 | 207 | 207 | 207
¾Ni–½Cr–½Mo–V | Plate | SA–517 | F | … | ≤65 | 11B | 3 | 795 | 690 | 343 | HT–1 | … | 227 | 227 | 227 | 227 | 227 | 227 | 227 | 227 | 227 | 227 | 226
¾Ni–½Cr–½Mo–V | Forgings | SA–592 | F | … | ≤65 | 11B | 3 | 795 | 690 | 343 | HT–1 | … | 227 | 227 | 227 | 227 | 227 | 227 | 227 | 227 | 227 | 227 | 226
¾Ni–½Cu–Mo | Smls. & wld. tube | SA–423 | 2 | … | … | 4 | 2 | 415 | 255 | 343 | CS–2 | W13, W14 | 118 | 118 | 118 | 118 | 118 | 118 | 118 | 118 | 118 | 118 | 118
¾Ni–½Cu–Mo | Wld. tube | SA–423 | 2 | … | … | 4 | 2 | 415 | 255 | 343 | CS–2 | G3, G24 | 101 | 101 | 101 | 101 | 101 | 101 | 101 | 101 | 101 | 101 | 101
¾Ni–½Mo– 1/3Cr–V | Forgings | SA–508 | 2 | 1 | … | 3 | 3 | 550 | 345 | 427 | CS–5 | G23 | 158 | 158 | 158 | 158 | 158 | 158 | 158 | 158 | 158 | 158 | 158 | 158 | 158 | 158 | 158
¾Ni–½Mo– 1/3Cr–V | Forgings | SA–541 | 2 | 1 | … | 3 | 3 | 550 | 345 | 427 | CS–5 | G23 | 158 | 158 | 158 | 158 | 158 | 158 | 158 | 158 | 158 | 158 | 158 | 158 | 158 | 158 | 158
¾Ni–½Mo– 1/3Cr–V | Forgings | SA–508 | 2 | 2 | … | 3 | 3 | 620 | 450 | 371 | CS–5 | … | 177 | 177 | 177 | 177 | 177 | 177 | 177 | 177 | 177 | 177 | 177 | 177
¾Ni–½Mo– 1/3Cr–V | Forgings | SA–541 | 2 | 2 | … | 3 | 3 | 620 | 450 | 371 | CS–5 | … | 177 | 177 | 177 | 177 | 177 | 177 | 177 | 177 | 177 | 177 | 177 | 177
¾Ni–½Mo–Cr–V | Forgings | SA–508 | 3 | 1 | … | 3 | 3 | 550 | 345 | 427 | CS–5 | G23 | 158 | 158 | 158 | 158 | 158 | 158 | 158 | 158 | 158 | 158 | 158 | 158 | 158 | 158 | 158
¾Ni–½Mo–Cr–V | Forgings | SA–508 | 3 | 2 | … | 3 | 3 | 620 | 450 | 371 | CS–5 | … | 177 | 177 | 177 | 177 | 177 | 177 | 177 | 177 | 177 | 177 | 177 | 177
¾Ni–1Mo–¾Cr | Castings | SA–217 | WC5 | … | … | 4 | 1 | 485 | 275 | 593 | CS–2 | G1, G17, T4 | 138 | 138 | 138 | 138 | 138 | 138 | 138 | 138 | 138 | 138 | 138 | 138 | 138 | 138 | 135 | 120 | 89.3 | 58.8 | 39.6 | 27.4 | 16.3
1Ni–½Cr–½Mo | Castings | SA–217 | WC4 | … | … | 4 | 1 | 485 | 275 | 538 | CS–2 | G1, G17, T4 | 138 | 138 | 138 | 138 | 138 | 138 | 138 | 138 | 138 | 138 | 138 | 138 | 138 | 138 | 135 | 113 | 76.6 | 49.7 | 31.2
1¼Ni–1Cr–½Mo | Plate | SA–517 | P | … | 65 < t ≤ 100 | 11B | 8 | 725 | 620 | 343 | CS–5 | … | 207 | 207 | 207 | 207 | 207 | 207 | 207 | 207 | 207 | 207 | 206 | 202
1¼Ni–1Cr–½Mo | Plate | SA–517 | P | … | ≤65 | 11B | 8 | 795 | 690 | 343 | HT–1 | … | 227 | 227 | 227 | 227 | 227 | 227 | 227 | 227 | 227 | 227 | 226
1½Ni | Forgings | SA–350 | LF5 | 1 | … | 9A | 1 | 415 | 205 | 260 | CS–2 | … | 118 | 118 | 116 | 113 | 111 | 108 | 106 | 105
1½Ni | Forgings | SA–350 | LF5 | 2 | … | 9A | 1 | 485 | 260 | 260 | CS–2 | … | 138 | 138 | 135 | 132 | 129 | 126 | 123 | 123
1¾Ni–¾Cr–Mo | Forgings | SA–372 | L | … | … | … | … | 1070 | 930 | 343 | … | W11 | 305 | 305 | 305 | 305 | 305 | 305 | 305 | 305 | 305 | 302 | 294
2Ni–1Cu | Forgings | SA–182 | FR | … | … | 9A | 1 | 435 | 315 | 38 | CS–3 | … | 125 | 125
2Ni–1Cu | Fittings | SA–234 | WPR | … | … | 9A | 1 | 435 | 315 | 38 | CS–3 | … | 125 | 125
2Ni–1Cu | Pipe | SA–333 | 9 | … | … | 9A | 1 | 435 | 315 | 38 | CS–3 | … | 125 | 125
2Ni–1Cu | Smls. pipe | SA–333 | 9 | … | … | 9A | 1 | 435 | 315 | NP | CS–3 | … | 123 | 123
2Ni–1Cu | Wld. pipe | SA–333 | 9 | … | … | 9A | 1 | 435 | 315 | 38 | CS–3 | G24 | 105 | 105
2Ni–1Cu | Tube | SA–334 | 9 | … | … | 9A | 1 | 435 | 315 | 38 | CS–3 | … | 125 | 125
2Ni–1Cu | Forgings | SA–350 | LF9 | … | … | 9A | 1 | 435 | 315 | 38 | CS–3 | … | 125 | 125
2Ni–1Cu | Smls. & wld. fittings | SA–420 | WPL9 | … | … | 9A | 1 | 435 | 315 | 38 | CS–3 | W14 | 125 | 125
2Ni–1½Cr–¼Mo–V | Forgings | SA–723 | 1 | 1 | … | … | … | 795 | 690 | NP | HT–1 | W1 | 227 | 227 | 227 | 227 | 227 | 227 | 227 | 227 | 227 | 226 | 222 | 217
2Ni–1½Cr–¼Mo–V | Forgings | SA–723 | 1 | 2 | … | … | … | 930 | 825 | NP | HT–1 | W1 | 266 | 266 | 266 | 266 | 266 | 266 | 266 | 266 | 266 | 265 | 261 | 255
2Ni–1½Cr–¼Mo–V | Forgings | SA–723 | 1 | 3 | … | … | … | 1070 | 965 | NP | HT–1 | W1 | 305 | 305 | 305 | 305 | 305 | 305 | 305 | 305 | 305 | 305 | 299 | 293
2Ni–1½Cr–¼Mo–V | Forgings | SA–723 | 1 | 4 | … | … | … | 1205 | 1105 | NP | HT–1 | W1 | 345 | 345 | 345 | 345 | 345 | 345 | 345 | 345 | 345 | 343 | 337 | 330
2Ni–1½Cr–¼Mo–V | Forgings | SA–723 | 1 | 5 | … | … | … | 1310 | 1240 | NP | HT–1 | W1 | 374 | 374 | 374 | 374 | 374 | 374 | 374 | 374 | 374 | 373 | 367 | 359
2½Ni | Pipe | SA–333 | 7 | … | … | 9A | 1 | 450 | 240 | 343 | CS–2 | … | 128 | 128 | 128 | 128 | 128 | 128 | 128 | 128 | 124 | 119 | 114
2½Ni | Wld. pipe | SA–333 | 7 | … | … | 9A | 1 | 450 | 240 | 343 | CS–2 | G24 | 109 | 109 | 109 | 109 | 109 | 109 | 109 | 109 | 105 | 101 | 96.7
2½Ni | Tube | SA–334 | 7 | … | … | 9A | 1 | 450 | 240 | 343 | CS–2 | … | 128 | 128 | 128 | 128 | 128 | 128 | 128 | 128 | 124 | 119 | 114
2½Ni | Wld. tube | SA–334 | 7 | … | … | 9A | 1 | 450 | 240 | 343 | CS–2 | G24 | 109 | 109 | 109 | 109 | 109 | 109 | 109 | 109 | 105 | 101 | 96.7
2½Ni | Plate | SA–203 | A | … | … | 9A | 1 | 450 | 255 | 538 | CS–2 | T2 | 128 | 128 | 128 | 128 | 128 | 128 | 128 | 128 | 128 | 126 | 120 | 112 | 95.1 | 79.6 | 64.8 | 49.1 | 35.8 | 23.7 | 11.1
2½Ni | Plate | SA–203 | B | … | … | 9A | 1 | 485 | 275 | 538 | CS–2 | T2 | 138 | 138 | 138 | 138 | 138 | 138 | 138 | 138 | 138 | 136 | 129 | 122 | 101 | 83.8 | 67.3 | 49.4 | 35.6 | 23.7 | 11.1
2½Ni | Castings | SA–352 | LC2 | … | … | 9A | 1 | 485 | 275 | 343 | CS–2 | G1 | 138 | 138 | 138 | 138 | 138 | 138 | 138 | 138 | 138 | 136 | 129
2¾Ni–1½Cr–½Mo | Plate | SA–543 | C | 3 | … | 3 | 3 | 620 | 485 | 343 | CS–5 | … | 177 | 177 | 177 | 177 | 177 | 177 | 176 | 175 | 173 | 172 | 169
2¾Ni–1½Cr–½Mo | Plate | SA–543 | C | 1 | … | 11A | 5 | 725 | 585 | 343 | CS–5 | … | 207 | 207 | 207 | 207 | 207 | 207 | 205 | 204 | 202 | 200 | 197
2¾Ni–1½Cr–½Mo | Plate | SA–543 | C | 2 | … | 11B | 10 | 795 | 690 | 343 | HT–1 | … | 227 | 227 | 227 | 227 | 227 | 227 | 224 | 223 | 221 | 219 | 217
2¾Ni–1½Cr–½Mo–V | Forgings | SA–723 | 2 | 1 | … | … | … | 795 | 690 | NP | HT–1 | W1 | 227 | 227 | 227 | 227 | 227 | 227 | 227 | 227 | 227 | 226 | 222 | 217
2¾Ni–1½Cr–½Mo–V | Forgings | SA–723 | 2 | 2 | … | … | … | 930 | 825 | NP | HT–1 | W1 | 266 | 266 | 266 | 266 | 266 | 266 | 266 | 266 | 266 | 265 | 261 | 255
2¾Ni–1½Cr–½Mo–V | Forgings | SA–723 | 2 | 3 | … | … | … | 1070 | 965 | NP | HT–1 | W1 | 305 | 305 | 305 | 305 | 305 | 305 | 305 | 305 | 305 | 305 | 299 | 293
2¾Ni–1½Cr–½Mo–V | Forgings | SA–723 | 2 | 4 | … | … | … | 1205 | 1105 | NP | HT–1 | W1 | 345 | 345 | 345 | 345 | 345 | 345 | 345 | 345 | 345 | 343 | 337 | 330
2¾Ni–1½Cr–½Mo–V | Forgings | SA–723 | 2 | 5 | … | … | … | 1310 | 1240 | NP | HT–1 | W1 | 374 | 374 | 374 | 374 | 374 | 374 | 374 | 374 | 374 | 373 | 367 | 359
3Ni–1¾Cr–½Mo | Plate | SA–543 | B | 3 | … | 3 | 3 | 620 | 485 | 343 | CS–5 | … | 177 | 177 | 177 | 177 | 177 | 177 | 176 | 175 | 173 | 172 | 169
3Ni–1¾Cr–½Mo | Forgings | SA–372 | M | 85 | … | … | … | 725 | 585 | 343 | … | W11 | 207 | 207 | 207 | 207 | 207 | 207 | 205 | 204 | 202 | 200 | 197
3Ni–1¾Cr–½Mo | Plate | SA–543 | B | 1 | … | 11A | 5 | 725 | 585 | 343 | CS–5 | … | 207 | 207 | 207 | 207 | 207 | 207 | 205 | 204 | 202 | 200 | 197
3Ni–1¾Cr–½Mo | Plate | SA–543 | B | 2 | … | 11B | 10 | 795 | 690 | 343 | HT–1 | … | 227 | 227 | 227 | 227 | 227 | 227 | 224 | 223 | 221 | 219 | 217
3Ni–1¾Cr–½Mo | Forgings | SA–372 | M | 100 | … | … | … | 825 | 690 | 343 | … | W11 | 236 | 236 | 236 | 236 | 236 | 236 | 234 | 233 | 231 | 229 | 226
3½Ni | Pipe | SA–333 | 3 | … | … | 9B | 1 | 450 | 240 | 343 | CS–2 | … | 128 | 128 | 128 | 128 | 128 | 128 | 128 | 128 | 124 | 119 | 114
3½Ni | Wld. pipe | SA–333 | 3 | … | … | 9B | 1 | 450 | 240 | 343 | CS–2 | G24 | 109 | 109 | 109 | 109 | 109 | 109 | 109 | 109 | 105 | 101 | 96.7
3½Ni | Tube | SA–334 | 3 | … | … | 9B | 1 | 450 | 240 | 343 | CS–2 | … | 128 | 128 | 128 | 128 | 128 | 128 | 128 | 128 | 124 | 119 | 114
3½Ni | Wld. tube | SA–334 | 3 | … | … | 9B | 1 | 450 | 240 | 343 | CS–2 | G24 | 109 | 109 | 109 | 109 | 109 | 109 | 109 | 109 | 105 | 101 | 96.7
3½Ni | Fittings | SA–420 | WPL3 | … | … | 9B | 1 | 450 | 240 | 343 | CS–2 | … | 128 | 128 | 128 | 128 | 128 | 128 | 128 | 128 | 124 | 119 | 114
3½Ni | Plate | SA–203 | D | … | … | 9B | 1 | 450 | 255 | 538 | CS–2 | T2 | 128 | 128 | 128 | 128 | 128 | 128 | 128 | 128 | 128 | 126 | 120 | 112 | 95.1 | 79.6 | 64.8 | 49.1 | 35.8 | 23.7 | 11.1
3½Ni | Forgings | SA–350 | LF3 | 1 | … | 9B | 1 | 485 | 260 | 343 | CS–2 | … | 138 | 138 | 138 | 138 | 138 | 138 | 138 | 138 | 133 | 128 | 122
3½Ni | Forgings | SA–350 | LF3 | 2 | … | 9B | 1 | 485 | 260 | 343 | CS–2 | … | 138 | 138 | 138 | 138 | 138 | 138 | 138 | 138 | 133 | 128 | 122
3½Ni | Forgings | SA–765 | III | … | … | 9B | 1 | 485 | 260 | 343 | CS–2 | … | 138 | 138 | 138 | 138 | 138 | 138 | 138 | 138 | 133 | 128 | 122
3½Ni | Plate | SA–203 | E | … | … | 9B | 1 | 485 | 275 | NP | CS–2 | … | 138 | 138 | 138 | 138 | 138 | 138
3½Ni | Plate | SA–203 | E | … | … | 9B | 1 | 485 | 275 | 538 | CS–2 | T2 | 138 | 138 | 138 | 138 | 138 | 138 | 138 | 138 | 138 | 136 | 129 | 122 | 101 | 83.8 | 67.3 | 49.4 | 35.6 | 23.7 | 11.1
3½Ni | Castings | SA–352 | LC3 | … | … | 9B | 1 | 485 | 275 | 343 | CS–2 | G1 | 138 | 138 | 138 | 138 | 138 | 138 | 138 | 138 | 138 | 136 | 129
3½Ni | Plate | SA–203 | F | … | >50 | 9B | 1 | 515 | 345 | 343 | CS–3 | … | 148 | 148 | 148 | 148 | 148 | 148 | 148 | 148 | 148 | 146 | 140
3½Ni | Plate | SA–203 | F | … | ≤50 | 9B | 1 | 550 | 380 | 343 | CS–3 | … | 158 | 158 | 158 | 158 | 158 | 158 | 158 | 158 | 158 | 152 | 137
3½Ni–1¾Cr–½Mo–V | Forgings | SA–508 | 4N | 3 | … | 3 | 3 | 620 | 485 | 343 | CS–5 | … | 177 | 177 | 177 | 177 | 177 | 177 | 176 | 175 | 173 | 172 | 169
3½Ni–1¾Cr–½Mo–V | Forgings | SA–508 | 4N | 1 | … | 11A | 5 | 725 | 585 | 343 | CS–5 | … | 207 | 207 | 207 | 207 | 207 | 207 | 205 | 204 | 202 | 200 | 197
3½Ni–1¾Cr–½Mo–V | Forgings | SA–508 | 4N | 2 | … | 11B | 10 | 795 | 690 | 343 | HT–1 | … | 227 | 227 | 227 | 227 | 227 | 227 | 224 | 223 | 221 | 219 | 217
4Ni–1½Cr–½Mo–V | Forgings | SA–723 | 3 | 1 | … | … | … | 795 | 690 | NP | HT–1 | W1 | 227 | 227 | 227 | 227 | 227 | 227 | 227 | 227 | 227 | 226 | 222 | 217
4Ni–1½Cr–½Mo–V | Forgings | SA–723 | 3 | 2 | … | … | … | 930 | 825 | NP | HT–1 | W1 | 266 | 266 | 266 | 266 | 266 | 266 | 266 | 266 | 266 | 265 | 261 | 255
4Ni–1½Cr–½Mo–V | Forgings | SA–723 | 3 | 3 | … | … | … | 1070 | 965 | NP | HT–1 | W1 | 305 | 305 | 305 | 305 | 305 | 305 | 305 | 305 | 305 | 305 | 299 | 293
4Ni–1½Cr–½Mo–V | Forgings | SA–723 | 3 | 4 | … | … | … | 1205 | 1105 | NP | HT–1 | W1 | 345 | 345 | 345 | 345 | 345 | 345 | 345 | 345 | 345 | 343 | 337 | 330
4Ni–1½Cr–½Mo–V | Forgings | SA–723 | 3 | 5 | … | … | … | 1310 | 1240 | NP | HT–1 | W1 | 374 | 374 | 374 | 374 | 374 | 374 | 374 | 374 | 374 | 373 | 367 | 359
5Ni–¼Mo | Plate | SA–645 | A | … | … | 11A | 2 | 655 | 450 | 121 | CS–3 | … | 187 | 187 | 187 | 186 | 183
7Ni | Plate | SA–553 | III | … | ≤50 | 11A | 1 | 690 | 585 | 66 | CS–3 | G20, G33, W4 | 197 | 197 | 197
7Ni | Plate | SA–553 | III | … | ≤50 | 11A | 1 | 690 | 585 | 66 | CS–3 | G20, G33, W5 | 187 | 187 | 187
8Ni | Forgings | SA–522 | II | … | … | 11A | 1 | 690 | 515 | NP | CS–3 | G20, W5 | 187 | 187 | 187 | 173
8Ni | Plate | SA–553 | II | … | … | 11A | 1 | 690 | 585 | 121 | CS–3 | G20, W5 | 187 | 187 | 187 | 173 | 169
8Ni | Plate | SA–553 | II | … | … | 11A | 1 | 690 | 585 | 121 | CS–3 | G20, W4 | 197 | 197 | 197 | 182 | 178
9Ni | Plate | SA/EN 10028–4 | X8Ni9 | NNT640 | ≤50 | 11A | 1 | 640 | 480 | 121 | CS–3 | G20 | 183 | 183 | 183 | 183 | 183
9Ni | Plate | SA/EN 10028–4 | X8Ni9 | QT640 | ≤50 | 11A | 1 | 640 | 480 | 121 | CS–3 | G20 | 183 | 183 | 183 | 183 | 183
9Ni | Plate | SA/EN 10028–4 | X7Ni9 | QT | ≤50 | 11A | 1 | 680 | 575 | 121 | CS–3 | G20, W4 | 194 | 194 | 194 | 194 | 194
9Ni | Plate | SA/EN 10028–4 | X7Ni9 | QT | ≤50 | 11A | 1 | 680 | 575 | 121 | CS–3 | G20, W5 | 187 | 187 | 187 | 187 | 187
9Ni | Plate | SA/EN 10028–4 | X8Ni9 | QT680 | ≤50 | 11A | 1 | 680 | 575 | 121 | CS–3 | G20, W4 | 194 | 194 | 194 | 194 | 194
9Ni | Plate | SA/EN 10028–4 | X8Ni9 | QT680 | ≤50 | 11A | 1 | 680 | 575 | 121 | CS–3 | G20, W5 | 187 | 187 | 187 | 187 | 187
9Ni | Smls. & wld. pipe | SA–333 | 8 | … | … | 11A | 1 | 690 | 515 | NP | CS–3 | G20, W12 | 197 | 197 | 197 | 182
9Ni | Smls. & wld. pipe | SA–333 | 8 | … | … | 11A | 1 | 690 | 515 | NP | CS–3 | G20, W5, W12 | 187 | 187 | 187 | 173
9Ni | Smls. pipe | SA–333 | 8 | … | … | 11A | 1 | 690 | 515 | 121 | CS–3 | G20, W4 | 197 | 197 | 197 | 182 | 178
9Ni | Smls. pipe | SA–333 | 8 | … | … | 11A | 1 | 690 | 515 | 121 | CS–3 | G20, W5 | 187 | 187 | 187 | 173 | 169
9Ni | Wld. pipe | SA–333 | 8 | … | … | 11A | 1 | 690 | 515 | 121 | CS–3 | G20, G24, W3 | 168 | 168 | 168 | 155 | 152
9Ni | Wld. tube | SA–334 | 8 | … | … | 11A | 1 | 690 | 515 | NP | CS–3 | G20, W12 | 197 | 197 | 197 | 182
9Ni | Smls. & wld. tube | SA–334 | 8 | … | … | 11A | 1 | 690 | 515 | NP | CS–3 | G20, W5, W12 | 187 | 187 | 187 | 173
9Ni | Smls. tube | SA–334 | 8 | … | … | 11A | 1 | 690 | 515 | 121 | CS–3 | G20, W4 | 197 | 197 | 197 | 182 | 178
9Ni | Smls. tube | SA–334 | 8 | … | … | 11A | 1 | 690 | 515 | 121 | CS–3 | G20, W5 | 187 | 187 | 187 | 173 | 169
9Ni | Wld. tube | SA–334 | 8 | … | … | 11A | 1 | 690 | 515 | 121 | CS–3 | G20, G24, W3 | 168 | 168 | 168 | 155 | 152
9Ni | Plate | SA–353 | … | … | … | 11A | 1 | 690 | 515 | 121 | CS–3 | G20, W4 | 197 | 197 | 197 | 182 | 178
9Ni | Plate | SA–353 | … | … | … | 11A | 1 | 690 | 515 | 121 | CS–3 | G20, W5 | 187 | 187 | 187 | 173 | 169
9Ni | Plate | SA–353 | … | … | … | 11A | 1 | 690 | 515 | NP | CS–3 | G20, W5 | 187 | 187 | 187 | 173
9Ni | Smls. & wld. fittings | SA–420 | WPL8 | … | … | 11A | 1 | 690 | 515 | 121 | CS–3 | G20, W4 | 197 | 197 | 197 | 182 | 178
9Ni | Smls. & wld. fittings | SA–420 | WPL8 | … | … | 11A | 1 | 690 | 515 | 121 | CS–3 | G20, W3 | 187 | 187 | 187 | 173 | 169
9Ni | Forgings | SA–522 | I | … | … | 11A | 1 | 690 | 515 | 121 | CS–3 | G20, S8, W4 | 197 | 197 | 197 | 182 | 178
9Ni | Forgings | SA–522 | I | … | … | 11A | 1 | 690 | 515 | 121 | CS–3 | G20, S8, W5 | 187 | 187 | 187 | 173 | 169
9Ni | Plate | SA–553 | I | … | … | 11A | 1 | 690 | 585 | 121 | CS–3 | G20, W4 | 197 | 197 | 197 | 182 | 178
9Ni | Plate | SA–553 | I | … | … | 11A | 1 | 690 | 585 | 121 | CS–3 | G20, W5 | 187 | 187 | 187 | 173 | 169
25Ni–15Cr–2Ti | Forgings, bar | SA–638 | 660 | … | … | … | … | 895 | 585 | 371 | HA–5 | W1 | 256 | 256 | 256 | 256 | 256 | 256 | 256 | 253 | 248 | 246 | 243 | 241
27Ni–22Cr–7Mo–Mn–Cu–N | Smls. tube | SA–213 | … | … | … | 45 | … | 772 | 359 | 427 | NFN–26 | G5 | 221 | 221 | 221 | 220 |  | 212 | 203 | 197 | 191 | 189 | 186 | 185 | 183 | 181 | 181
27Ni–22Cr–7Mo–Mn–Cu–N | Smls. tube | SA–213 | … | … | … | 45 | … | 772 | 359 | 427 | NFN–26 | … | 221 | 221 | 221 | 219 |  | 198 | 184 | 177 | 175 | 175 | 175 | 175 | 173 | 172 | 172
27Ni–22Cr–7Mo–Mn–Cu–N | Plate | SA–240 | … | … | … | 45 | … | 772 | 359 | 427 | NFN–26 | G5 | 221 | 221 | 221 | 220 |  | 212 | 203 | 197 | 191 | 189 | 186 | 185 | 183 | 181 | 181
27Ni–22Cr–7Mo–Mn–Cu–N | Plate | SA–240 | … | … | … | 45 | … | 772 | 359 | 427 | NFN–26 | … | 221 | 221 | 221 | 219 |  | 198 | 184 | 177 | 175 | 175 | 175 | 175 | 173 | 172 | 172
27Ni–22Cr–7Mo–Mn–Cu–N | Wld. tube | SA–249 | … | … | … | 45 | … | 772 | 359 | 427 | NFN–26 | G3, G5 | 188 | 188 | 188 | 187 |  | 180 | 173 | 167 | 162 | 160 | 158 | 157 | 155 | 154 | 154
27Ni–22Cr–7Mo–Mn–Cu–N | Wld. tube | SA–249 | … | … | … | 45 | … | 772 | 359 | 427 | NFN–26 | … | 188 | 188 | 188 | 186 |  | 169 | 156 | 150 | 149 | 149 | 149 | 149 | 147 | 146 | 146
29Ni–20Cr–3Cu–2Mo | Castings | SA–351 | CN7M | … | … | 45 | … | 425 | 170 | 316 | NFN–9 | G1, G5 | 115 | 115 | 114 | 109 | 101 | 93.5 | 88.5 | 84.3 | 80.9 | 79.4
29Ni–20Cr–3Cu–2Mo | Castings | SA–351 | CN7M | … | … | 45 | … | 425 | 170 | 316 | NFN–9 | G1 | 115 | 115 | 107 | 97.7 | 92.8 | 88.8 | 81.9 | 75.6 | 70.4 | 68
14Cr–16Ni–6Si–Cu–Mo | Smls. tube | SA–213 | … | … | … | 8 | 1 | 540 | 255 | 427 | HA–2 | G5 | 154 | 154 | 154 | 154 | 154 | 153 | 149 | 145 | 143 | 142 | 142 | 142 | 142 | 142 | 141
14Cr–16Ni–6Si–Cu–Mo | Smls. tube | SA–213 | … | … | … | 8 | 1 | 540 | 255 | 427 | HA–2 | … | 154 | 154 | 153 | 141 | 134 | 127 | 118 | 113 | 111 | 110 | 110 | 110 | 110 | 110 | 110
14Cr–16Ni–6Si–Cu–Mo | Plate | SA–240 | … | … | … | 8 | 1 | 540 | 255 | 427 | HA–2 | G5 | 154 | 154 | 154 | 154 | 154 | 153 | 149 | 145 | 143 | 142 | 142 | 142 | 142 | 142 | 141
14Cr–16Ni–6Si–Cu–Mo | Plate | SA–240 | … | … | … | 8 | 1 | 540 | 255 | 427 | HA–2 | … | 154 | 154 | 153 | 141 | 134 | 127 | 118 | 113 | 111 | 110 | 110 | 110 | 110 | 110 | 110
14Cr–16Ni–6Si–Cu–Mo | Wld. tube | SA–249 | … | … | … | 8 | 1 | 540 | 255 | 427 | HA–2 | G5 | 131 | 131 | 131 | 131 | 131 | 130 | 126 | 124 | 122 | 121 | 121 | 121 | 121 | 120 | 120
14Cr–16Ni–6Si–Cu–Mo | Wld. tube | SA–249 | … | … | … | 8 | 1 | 540 | 255 | 427 | HA–2 | … | 131 | 131 | 130 | 120 | 114 | 108 | 100 | 96 | 94.1 | 93.8 | 93.8 | 93.8 | 93.8 | 93.8 | 93.8
14Cr–16Ni–6Si–Cu–Mo | Wld. pipe | SA–312 | … | … | … | 8 | 1 | 540 | 255 | 427 | HA–2 | G5 | 131 | 131 | 131 | 131 | 131 | 130 | 126 | 124 | 122 | 121 | 121 | 121 | 121 | 120 | 120
14Cr–16Ni–6Si–Cu–Mo | Wld. pipe | SA–312 | … | … | … | 8 | 1 | 540 | 255 | 427 | HA–2 | … | 131 | 131 | 130 | 120 | 114 | 108 | 100 | 96 | 94.1 | 93.8 | 93.8 | 93.8 | 93.8 | 93.8 | 93.8
14Cr–16Ni–6Si–Cu–Mo | Smls. & wld. fittings | SA–403 | … | … | … | 8 | 1 | 540 | 255 | 427 | HA–2 | G5, W14 | 154 | 154 | 154 | 154 | 154 | 153 | 149 | 145 | 143 | 142 | 142 | 142 | 142 | 142 | 141
14Cr–16Ni–6Si–Cu–Mo | Smls. & wld. fittings | SA–403 | … | … | … | 8 | 1 | 540 | 255 | 427 | HA–2 | W14 | 154 | 154 | 153 | 141 | 134 | 127 | 118 | 113 | 111 | 110 | 110 | 110 | 110 | 110 | 110
14Cr–16Ni–6Si–Cu–Mo | Bar | SA–479 | … | … | … | 8 | 1 | 540 | 255 | 427 | HA–2 | G5 | 154 | 154 | 154 | 154 | 154 | 153 | 149 | 145 | 143 | 142 | 142 | 142 | 142 | 142 | 141
14Cr–16Ni–6Si–Cu–Mo | Bar | SA–479 | … | … | … | 8 | 1 | 540 | 255 | 427 | HA–2 | … | 154 | 154 | 153 | 141 | 134 | 127 | 118 | 113 | 111 | 110 | 110 | 110 | 110 | 110 | 110
16Cr–4Ni–6Mn | Plate | SA–240 | 201LN | … | … | 8 | 3 | 655 | 310 | 427 | HA–6 | G5 | 187 | 187 | 177 | 164 | 152 | 146 | 139 | 136 | 136 | 135 | 135 | 134 | 132 | 130 | 128
16Cr–4Ni–6Mn | Plate | SA–240 | 201LN | … | … | 8 | 3 | 655 | 310 | 427 | HA–6 | … | 187 | 187 | 177 | 161 | 152 | 146 | 139 | 136 | 134 | 131 | 127 | 124 | 120 | 115 | 112
16Cr–9Mn–2Ni–N | Plate | SA–240 | 204 | … | … | 8 | 3 | 655 | 330 | 482 | HA–6 | G5 | 187 | 187 | 175 | 160 | 150 | 142 | 131 | 125 | 124 | 123 | 123 | 123 | 123 | 122 | 120 | 117 | 114
16Cr–9Mn–2Ni–N | Plate | SA–240 | 204 | … | … | 8 | 3 | 655 | 330 | 482 | HA–6 | … | 187 | 187 | 175 | 160 | 149 | 140 | 124 | 115 | 110 | 108 | 107 | 107 | 105 | 104 | 102 | 99.5 | 96.4
16Cr–12Ni–2Mo | Forgings | SA–182 | F316L | … | >130 | 8 | 1 | 450 | 170 | 649 | HA–4 | G5, T12 | 115 | 115 | 115 | 115 | 115 | 115 | 109 | 103 | 98 | 95.7 | 94.1 | 92.8 | 90.9 | 89 | 87.8 | 86.6 | 84.4 | 82.6 | 80.9 | 79.4 | 76.5 | 58.5 | 43.4
16Cr–12Ni–2Mo | Forgings | SA–182 | F316L | … | >130 | 8 | 1 | 450 | 170 | 649 | HA–4 | G21, T12 | 115 | 115 | 106 | 96.3 | 91.3 | 87.4 | 81.2 | 76 | 72.5 | 71.2 | 70 | 68.8 | 67.5 | 66.3 | 65 | 63.8 | 62.8 | 61.2 | 59.9 | 58.8 | 57.8 | 57 | 43.4
16Cr–12Ni–2Mo | Forgings | SA–965 | F316L | … | … | 8 | 1 | 450 | 170 | 649 | HA–4 | G5, T12 | 115 | 115 | 115 | 115 | 115 | 115 | 109 | 103 | 98 | 95.7 | 94.1 | 92.8 | 90.9 | 89 | 87.8 | 86.6 | 84.4 | 82.6 | 80.9 | 79.4 | 76.5 | 58.5 | 43.4
16Cr–12Ni–2Mo | Forgings | SA–965 | F316L | … | … | 8 | 1 | 450 | 170 | 649 | HA–4 | G21, T12 | 115 | 115 | 106 | 96.3 | 91.3 | 87.4 | 81.2 | 76 | 72.5 | 71.2 | 70 | 68.8 | 67.5 | 66.3 | 65 | 63.8 | 62.8 | 61.2 | 59.9 | 58.8 | 57.8 | 57 | 43.4
16Cr–12Ni–2Mo | Bar | SA/JIS G4303 | SUS316L | … | … | 8 | 1 | 480 | 175 | 454 | HA–4 | G5, G21, G22 | 115 | 115 | 115 | 115 | 115 | 115 | 109 | 103 | 98 | 95.7 | 94.1 | 92.8 | 90.9 | 89 | 87.8 | 86.6
16Cr–12Ni–2Mo | Forgings | SA–182 | F316L | … | ≤130 | 8 | 1 | 485 | 170 | 649 | HA–4 | G5, T12 | 115 | 115 | 115 | 115 | 115 | 115 | 109 | 103 | 98 | 95.7 | 94.1 | 92.8 | 90.9 | 89 | 87.8 | 86.6 | 84.4 | 82.6 | 80.9 | 79.4 | 76.5 | 58.5 | 43.4
16Cr–12Ni–2Mo | Forgings | SA–182 | F316L | … | ≤130 | 8 | 1 | 485 | 170 | 649 | HA–4 | G21, T12 | 115 | 115 | 106 | 96.3 | 91.3 | 87.4 | 81.2 | 76 | 72.5 | 71.2 | 70 | 68.8 | 67.5 | 66.3 | 65 | 63.8 | 62.8 | 61.2 | 59.9 | 58.8 | 57.8 | 57 | 43.4
16Cr–12Ni–2Mo | Smls. tube | SA–213 | TP316L | … | … | 8 | 1 | 485 | 170 | 649 | HA–4 | G5, T12 | 115 | 115 | 115 | 115 | 115 | 115 | 109 | 103 | 98 | 95.7 | 94.1 | 92.8 | 90.9 | 89 | 87.8 | 86.6 | 84.4 | 82.6 | 80.9 | 79.4 | 76.5 | 58.5 | 43.4
16Cr–12Ni–2Mo | Smls. tube | SA–213 | TP316L | … | … | 8 | 1 | 485 | 170 | 649 | HA–4 | G21, T12 | 115 | 115 | 106 | 96.3 | 91.3 | 87.4 | 81.2 | 76 | 72.5 | 71.2 | 70 | 68.8 | 67.5 | 66.3 | 65 | 63.8 | 62.8 | 61.2 | 59.9 | 58.8 | 57.8 | 57 | 43.4
16Cr–12Ni–2Mo | Plate | SA–240 | 316L | … | … | 8 | 1 | 485 | 170 | 649 | HA–4 | G5, T12 | 115 | 115 | 115 | 115 | 115 | 115 | 109 | 103 | 98 | 95.7 | 94.1 | 92.8 | 90.9 | 89 | 87.8 | 86.6 | 84.4 | 82.6 | 80.9 | 79.4 | 76.5 | 58.5 | 43.4
16Cr–12Ni–2Mo | Plate | SA–240 | 316L | … | … | 8 | 1 | 485 | 170 | 649 | HA–4 | G21, T12 | 115 | 115 | 106 | 96.3 | 91.3 | 87.4 | 81.2 | 76 | 72.5 | 71.2 | 70 | 68.8 | 67.5 | 66.3 | 65 | 63.8 | 62.8 | 61.2 | 59.9 | 58.8 | 57.8 | 57 | 43.4
16Cr–12Ni–2Mo | Wld. tube | SA–249 | TP316L | … | … | 8 | 1 | 485 | 170 | NP | HA–4 | G5, W12 | 115 | 115 | 115 | 115 | 115 | 115 | 109 | 103 | 98 | 95.7 | 94.1 | 92.8 | 90.9 | 89 | 87.8
16Cr–12Ni–2Mo | Wld. tube | SA–249 | TP316L | … | … | 8 | 1 | 485 | 170 | 649 | HA–4 | G5, G21, G24, T12 | 97.9 | 97.9 | 97.9 | 97.9 | 97.9 | 97.9 | 93 | 87.2 | 82.9 | 81.6 | 80.2 | 78.4 | 77.2 | 75.9 | 74.7 | 73.4 | 71.7 | 70.2 | 68.8 | 67.5 | 65 | 49.7 | 36.9
16Cr–12Ni–2Mo | Wld. tube | SA–249 | TP316L | … | … | 8 | 1 | 485 | 170 | 649 | HA–4 | G21, G24, T12 | 97.9 | 97.9 | 90.3 | 82.1 | 77.8 | 74.3 | 68.7 | 64.8 | 61.4 | 60.4 | 59.7 | 58.4 | 57.2 | 55.9 | 55.2 | 54.7 | 53.4 | 52 | 50.9 | 50 | 49.1 | 48.5 | 36.9
16Cr–12Ni–2Mo | Smls. & wld. pipe | SA–312 | TP316L | … | … | 8 | 1 | 485 | 170 | 649 | HA–4 | G5, G21, T12, W12, W14 | 115 | 115 | 115 | 115 | 115 | 115 | 109 | 103 | 98 | 95.7 | 94.1 | 92.8 | 90.9 | 89 | 87.8 | 86.6 | 84.4 | 82.6 | 80.9 | 79.4 | 76.5 | 58.5 | 43.4
16Cr–12Ni–2Mo | Smls. pipe | SA–312 | TP316L | … | … | 8 | 1 | 485 | 170 | 649 | HA–4 | G21, T12 | 115 | 115 | 106 | 96.3 | 91.3 | 87.4 | 81.2 | 76 | 72.5 | 71.2 | 70 | 68.8 | 67.5 | 66.3 | 65 | 63.8 | 62.8 | 61.2 | 59.9 | 58.8 | 57.8 | 57 | 43.4
16Cr–12Ni–2Mo | Wld. pipe | SA–312 | TP316L | … | … | 8 | 1 | 485 | 170 | 649 | HA–4 | G5, G21, G24, T12 | 97.9 | 97.9 | 97.9 | 97.9 | 97.9 | 97.9 | 93 | 87.2 | 82.9 | 81.6 | 80.2 | 78.4 | 77.2 | 75.9 | 74.7 | 73.4 | 71.7 | 70.2 | 68.8 | 67.5 | 65 | 49.7 | 36.9
16Cr–12Ni–2Mo | Wld. pipe | SA–312 | TP316L | … | … | 8 | 1 | 485 | 170 | 649 | HA–4 | G21, G24, T12 | 97.9 | 97.9 | 90.3 | 82.1 | 77.8 | 74.3 | 68.7 | 64.8 | 61.4 | 60.4 | 59.7 | 58.4 | 57.2 | 55.9 | 55.2 | 54.7 | 53.4 | 52 | 50.9 | 50 | 49.1 | 48.5 | 36.9
16Cr–12Ni–2Mo | Wld. pipe | SA–358 | 316L | 1 | … | 8 | 1 | 485 | 170 | NP | HA–4 | G5 | 115 | 115 | 115 | 115 | 115 | 115 | 109 | 103 | 98 | 95.7 | 94.1 | 92.8 | 90.9 | 89 | 87.8
16Cr–12Ni–2Mo | Smls. & wld. fittings | SA–403 | 316L | … | … | 8 | 1 | 485 | 170 | 649 | HA–4 | G5, T12, W12, W14 | 115 | 115 | 115 | 115 | 115 | 115 | 109 | 103 | 98 | 95.7 | 94.1 | 92.8 | 90.9 | 89 | 87.8 | 86.6 | 84.4 | 82.6 | 80.9 | 79.4 | 76.5 | 58.5 | 43.4
16Cr–12Ni–2Mo | Wld. pipe | SA–409 | TP316L | … | … | 8 | 1 | 485 | 170 | NP | HA–4 | G5 | 115 | 115 | 115 | 115 | 115 | 115 | 109 | 103 | 98 | 95.7 | 94.1 | 92.8 | 90.9 | 89 | 87.8
16Cr–12Ni–2Mo | Bar | SA–479 | 316L | … | … | 8 | 1 | 485 | 170 | 649 | HA–4 | G5, G21, G22, T12 | 115 | 115 | 115 | 115 | 115 | 115 | 109 | 103 | 98 | 95.7 | 94.1 | 92.8 | 90.9 | 89 | 87.8 | 86.6 | 84.4 | 82.6 | 80.9 | 79.4 | 76.5 | 58.5 | 43.4
16Cr–12Ni–2Mo | Bar | SA–479 | 316L | … | … | 8 | 1 | 485 | 170 | 649 | HA–4 | G21, G22, T12 | 115 | 115 | 106 | 96.3 | 91.3 | 87.4 | 81.2 | 76 | 72.5 | 71.2 | 70 | 68.8 | 67.5 | 66.3 | 65 | 63.8 | 62.8 | 61.2 | 59.9 | 58.8 | 57.8 | 57 | 43.4
16Cr–12Ni–2Mo | Wld. tube | SA–688 | TP316L | … | … | 8 | 1 | 485 | 170 | NP | HA–4 | G5, W12 | 115 | 115 | 115 | 115 | 115 | 115 | 109 | 103 | 98 | 95.7 | 94.1 | 92.8 | 90.9 | 89 | 87.8
16Cr–12Ni–2Mo | Wld. tube | SA–688 | TP316L | … | … | 8 | 1 | 485 | 170 | 454 | HA–4 | G5, G24 | 97.9 | 97.9 | 97.9 | 97.9 | 97.9 | 97.9 | 93 | 87.2 | 82.9 | 81.6 | 80.2 | 78.4 | 77.2 | 75.9 | 74.7 | 73.4
16Cr–12Ni–2Mo | Wld. tube | SA–688 | TP316L | … | … | 8 | 1 | 485 | 170 | 454 | HA–4 | G24 | 97.9 | 97.9 | 90.3 | 82.1 | 77.8 | 74.3 | 68.7 | 64.8 | 61.4 | 60.4 | 59.7 | 58.4 | 57.2 | 55.9 | 55.2 | 54.7
16Cr–12Ni–2Mo | Wld. pipe | SA–813 | TP316L | … | … | 8 | 1 | 485 | 170 | NP | HA–4 | G5, W12 | 115 | 115 | 115 | 115 | 115 | 115 | 109 | 103 | 98 | 95.7 | 94.1 | 92.8 | 90.9 | 89 | 87.8
16Cr–12Ni–2Mo | Wld. pipe | SA–814 | TP316L | … | … | 8 | 1 | 485 | 170 | NP | HA–4 | G5, W12 | 115 | 115 | 115 | 115 | 115 | 115 | 109 | 103 | 98 | 95.7 | 94.1 | 92.8 | 90.9 | 89 | 87.8
16Cr–12Ni–2Mo | Forgings | SA–182 | F316 | … | >130 | 8 | 1 | 485 | 205 | 816 | HA–2 | G5, G12, T8 | 138 | 138 | 138 | 138 | 136 | 134 | 133 | 126 | 119 | 116 | 114 | 112 | 111 | 110 | 108 | 108 | 107 | 106 | 105 | 99.8 | 80.3 | 65.5 | 50.4 | 38.6 | 29.6 | 23 | 17.7 | 13.4 | 10.4 | 8.05
16Cr–12Ni–2Mo | Forgings | SA–182 | F316 | … | >130 | 8 | 1 | 485 | 205 | 816 | HA–2 | G12, T9 | 138 | 138 | 128 | 118 | 112 | 107 | 99.2 | 92.8 | 88.1 | 86.1 | 84.1 | 82.9 | 82 | 81.4 | 80.6 | 79.8 | 79.2 | 78.7 | 77.8 | 77.1 | 75 | 65.5 | 50.4 | 38.6 | 29.6 | 23 | 17.7 | 13.4 | 10.4 | 8.05
16Cr–12Ni–2Mo | Forgings | SA–965 | F316 | … | … | 8 | 1 | 485 | 205 | 816 | HA–2 | G5, G12, T8 | 138 | 138 | 138 | 138 | 136 | 134 | 133 | 126 | 119 | 116 | 114 | 112 | 111 | 110 | 108 | 108 | 107 | 106 | 105 | 99.8 | 80.3 | 65.5 | 50.4 | 38.6 | 29.6 | 23 | 17.7 | 13.4 | 10.4 | 8.05
16Cr–12Ni–2Mo | Forgings | SA–965 | F316 | … | … | 8 | 1 | 485 | 205 | 816 | HA–2 | G12, T9 | 138 | 138 | 128 | 118 | 112 | 107 | 99.2 | 92.8 | 88.1 | 86.1 | 84.1 | 82.9 | 82 | 81.4 | 80.6 | 79.8 | 79.2 | 78.7 | 77.8 | 77.1 | 75 | 65.5 | 50.4 | 38.6 | 29.6 | 23 | 17.7 | 13.4 | 10.4 | 8.05
16Cr–12Ni–2Mo | Forgings | SA–182 | F316H | … | >130 | 8 | 1 | 485 | 205 | 816 | HA–2 | G5, G12, T8 | 138 | 138 | 138 | 138 | 136 | 134 | 133 | 126 | 119 | 116 | 114 | 112 | 111 | 110 | 108 | 108 | 107 | 106 | 105 | 99.8 | 80.3 | 65.5 | 50.4 | 38.6 | 29.6 | 23 | 17.7 | 13.4 | 10.4 | 8.05
16Cr–12Ni–2Mo | Forgings | SA–182 | F316H | … | >130 | 8 | 1 | 485 | 205 | 816 | HA–2 | T9 | 138 | 138 | 128 | 118 | 112 | 107 | 99.2 | 92.8 | 88.1 | 86.1 | 84.1 | 82.9 | 82 | 81.4 | 80.6 | 79.8 | 79.2 | 78.7 | 77.8 | 77.1 | 75 | 65.5 | 50.4 | 38.6 | 29.6 | 23 | 17.7 | 13.4 | 10.4 | 8.05
16Cr–12Ni–2Mo | Forgings | SA–965 | F316H | … | … | 8 | 1 | 485 | 205 | 816 | HA–2 | G5, T8 | 138 | 138 | 138 | 138 | 136 | 134 | 133 | 126 | 119 | 116 | 114 | 112 | 111 | 110 | 108 | 108 | 107 | 106 | 105 | 99.8 | 80.3 | 65.5 | 50.4 | 38.6 | 29.6 | 23 | 17.7 | 13.4 | 10.4 | 8.05
16Cr–12Ni–2Mo | Forgings | SA–965 | F316H | … | … | 8 | 1 | 485 | 205 | 816 | HA–2 | T9 | 138 | 138 | 128 | 118 | 112 | 107 | 99.2 | 92.8 | 88.1 | 86.1 | 84.1 | 82.9 | 82 | 81.4 | 80.6 | 79.8 | 79.2 | 78.7 | 77.8 | 77.1 | 75 | 65.5 | 50.4 | 38.6 | 29.6 | 23 | 17.7 | 13.4 | 10.4 | 8.05
16Cr–12Ni–2Mo | Forgings | SA–182 | F316 | … | ≤130 | 8 | 1 | 515 | 205 | 816 | HA–2 | G5, G12, T8 | 138 | 138 | 138 | 138 | 138 | 138 | 134 | 126 | 119 | 116 | 114 | 112 | 111 | 110 | 108 | 108 | 107 | 106 | 105 | 99.8 | 80.3 | 65.5 | 50.4 | 38.6 | 29.6 | 23 | 17.7 | 13.4 | 10.4 | 8.05
16Cr–12Ni–2Mo | Forgings | SA–182 | F316 | … | ≤130 | 8 | 1 | 515 | 205 | 816 | HA–2 | G12, T9 | 138 | 138 | 128 | 118 | 112 | 107 | 99.2 | 92.8 | 88.1 | 86.1 | 84.1 | 82.9 | 82 | 81.4 | 80.6 | 79.8 | 79.2 | 78.7 | 77.8 | 77.1 | 75 | 65.5 | 50.4 | 38.6 | 29.6 | 23 | 17.7 | 13.4 | 10.4 | 8.05
16Cr–12Ni–2Mo | Smls. tube | SA–213 | TP316 | … | … | 8 | 1 | 515 | 205 | 816 | HA–2 | G5, G12, T8 | 138 | 138 | 138 | 138 | 138 | 138 | 134 | 126 | 119 | 116 | 114 | 112 | 111 | 110 | 108 | 108 | 107 | 106 | 105 | 99.8 | 80.3 | 65.5 | 50.4 | 38.6 | 29.6 | 23 | 17.7 | 13.4 | 10.4 | 8.05
16Cr–12Ni–2Mo | Smls. tube | SA–213 | TP316 | … | … | 8 | 1 | 515 | 205 | 816 | HA–2 | G12, T9 | 138 | 138 | 128 | 118 | 112 | 107 | 99.2 | 92.8 | 88.1 | 86.1 | 84.1 | 82.9 | 82 | 81.4 | 80.6 | 79.8 | 79.2 | 78.7 | 77.8 | 77.1 | 75 | 65.5 | 50.4 | 38.6 | 29.6 | 23 | 17.7 | 13.4 | 10.4 | 8.05
16Cr–12Ni–2Mo | Plate | SA–240 | 316 | … | … | 8 | 1 | 515 | 205 | 816 | HA–2 | G5, G12, T8 | 138 | 138 | 138 | 138 | 138 | 138 | 134 | 126 | 119 | 116 | 114 | 112 | 111 | 110 | 108 | 108 | 107 | 106 | 105 | 99.8 | 80.3 | 65.5 | 50.4 | 38.6 | 29.6 | 23 | 17.7 | 13.4 | 10.4 | 8.05
16Cr–12Ni–2Mo | Plate | SA–240 | 316 | … | … | 8 | 1 | 515 | 205 | 816 | HA–2 | G12, T9 | 138 | 138 | 128 | 118 | 112 | 107 | 99.2 | 92.8 | 88.1 | 86.1 | 84.1 | 82.9 | 82 | 81.4 | 80.6 | 79.8 | 79.2 | 78.7 | 77.8 | 77.1 | 75 | 65.5 | 50.4 | 38.6 | 29.6 | 23 | 17.7 | 13.4 | 10.4 | 8.05
16Cr–12Ni–2Mo | Wld. tube | SA–249 | TP316 | … | … | 8 | 1 | 515 | 205 | NP | HA–2 | G12, T9, W13 | 138 | 138 | 128 | 118 | 112 | 107 | 99.2 | 92.8 | 88.1 | 86.1 | 84.1 | 82.9 | 82 | 81.4 | 80.6 | 79.8 | 79.2 | 78.7 | 77.8 | 77.1 | 75 | 65.5 | 50.4 | 38.6 | 29.6 | 23 | 17.7 | 13.4 | 10.4 | 8.05
16Cr–12Ni–2Mo | Wld. tube | SA–249 | TP316 | … | … | 8 | 1 | 515 | 205 | NP | HA–2 | G5, G12, T8, W12, W13 | 138 | 138 | 138 | 138 | 138 | 138 | 134 | 126 | 119 | 116 | 114 | 112 | 111 | 110 | 108 | 108 | 107 | 106 | 105 | 99.8 | 80.3 | 65.5 | 50.4 | 38.6 | 29.6 | 23 | 17.7 | 13.4 | 10.4 | 8.05
16Cr–12Ni–2Mo | Wld. tube | SA–249 | TP316 | … | … | 8 | 1 | 515 | 205 | 816 | HA–2 | G3, G5, G12, G24, T7 | 117 | 117 | 117 | 117 | 117 | 117 | 114 | 107 | 101 | 99 | 96.8 | 95.7 | 94.4 | 93.1 | 92.5 | 91.4 | 90.5 | 89.9 | 89.3 | 85.3 | 68.1 | 55.6 | 42.9 | 33 | 25.3 | 19.4 | 14.7 | 11.3 | 8.9 | 6.77
16Cr–12Ni–2Mo | Wld. tube | SA–249 | TP316 | … | … | 8 | 1 | 515 | 205 | 816 | HA–2 | G3, G12, G24, T9 | 117 | 117 | 109 | 99.8 | 94.9 | 90.8 | 84 | 78.8 | 74.7 | 73.3 | 72.1 | 70.8 | 69.6 | 69 | 68.4 | 67.7 | 67.1 | 66.5 | 65.9 | 65.3 | 64 | 55.6 | 42.9 | 33 | 25.3 | 19.4 | 14.7 | 11.3 | 8.9 | 6.77
16Cr–12Ni–2Mo | Smls. & wld. pipe | SA–312 | TP316 | … | … | 8 | 1 | 515 | 205 | 816 | HA–2 | G5, G12, T8, W12, W13, W14 | 138 | 138 | 138 | 138 | 138 | 138 | 134 | 126 | 119 | 116 | 114 | 112 | 111 | 110 | 108 | 108 | 107 | 106 | 105 | 99.8 | 80.3 | 65.5 | 50.4 | 38.6 | 29.6 | 23 | 17.7 | 13.4 | 10.4 | 8.05
16Cr–12Ni–2Mo | Smls. & wld. pipe | SA–312 | TP316 | … | … | 8 | 1 | 515 | 205 | 816 | HA–2 | G12, T9, W13, W14 | 138 | 138 | 128 | 118 | 112 | 107 | 99.2 | 92.8 | 88.1 | 86.1 | 84.1 | 82.9 | 82 | 81.4 | 80.6 | 79.8 | 79.2 | 78.7 | 77.8 | 77.1 | 75 | 65.5 | 50.4 | 38.6 | 29.6 | 23 | 17.7 | 13.4 | 10.4 | 8.05
16Cr–12Ni–2Mo | Wld. pipe | SA–312 | TP316 | … | … | 8 | 1 | 515 | 205 | 816 | HA–2 | G3, G5, G12, G24, T7 | 117 | 117 | 117 | 117 | 117 | 117 | 114 | 107 | 101 | 99 | 96.8 | 95.7 | 94.4 | 93.1 | 92.5 | 91.4 | 90.5 | 89.9 | 89.3 | 85.3 | 68.1 | 55.6 | 42.9 | 33 | 25.3 | 19.4 | 14.7 | 11.3 | 8.9 | 6.77
16Cr–12Ni–2Mo | Wld. pipe | SA–312 | TP316 | … | … | 8 | 1 | 515 | 205 | 816 | HA–2 | G3, G12, G24, T9 | 117 | 117 | 109 | 99.8 | 94.9 | 90.8 | 84 | 78.8 | 74.7 | 73.3 | 72.1 | 70.8 | 69.6 | 69 | 68.4 | 67.7 | 67.1 | 66.5 | 65.9 | 65.3 | 64 | 55.6 | 42.9 | 33 | 25.3 | 19.4 | 14.7 | 11.3 | 8.9 | 6.77
16Cr–12Ni–2Mo | Wld. pipe | SA–358 | 316 | 1 | … | 8 | 1 | 515 | 205 | NP | HA–2 | G5, W12 | 138 | 138 | 138 | 138 | 138 | 138 | 134 | 126 | 119 | 116 | 114 | 112 | 111 | 110 | 108
16Cr–12Ni–2Mo | Smls. pipe | SA–376 | TP316 | … | … | 8 | 1 | 515 | 205 | 816 | HA–2 | G5, G12, H1, T8, W12 | 138 | 138 | 138 | 138 | 138 | 138 | 134 | 126 | 119 | 116 | 114 | 112 | 111 | 110 | 108 | 108 | 107 | 106 | 105 | 99.8 | 80.3 | 65.5 | 50.4 | 38.6 | 29.6 | 23 | 17.7 | 13.4 | 10.4 | 8.05
16Cr–12Ni–2Mo | Smls. pipe | SA–376 | TP316 | … | … | 8 | 1 | 515 | 205 | 816 | HA–2 | G12, H1, T9 | 138 | 138 | 128 | 118 | 112 | 107 | 99.2 | 92.8 | 88.1 | 86.1 | 84.1 | 82.9 | 82 | 81.4 | 80.6 | 79.8 | 79.2 | 78.7 | 77.8 | 77.1 | 75 | 65.5 | 50.4 | 38.6 | 29.6 | 23 | 17.7 | 13.4 | 10.4 | 8.05
16Cr–12Ni–2Mo | Smls. & wld. fittings | SA–403 | 316 | … | … | 8 | 1 | 515 | 205 | 816 | HA–2 | G5, G12, T8, W12, W14 | 138 | 138 | 138 | 138 | 138 | 138 | 134 | 126 | 119 | 116 | 114 | 112 | 111 | 110 | 108 | 108 | 107 | 106 | 105 | 99.8 | 80.3 | 65.5 | 50.4 | 38.6 | 29.6 | 23 | 17.7 | 13.4 | 10.4 | 8.05
16Cr–12Ni–2Mo | Wld. pipe | SA–409 | TP316 | … | … | 8 | 1 | 515 | 205 | NP | HA–2 | G5, W12 | 138 | 138 | 138 | 138 | 138 | 138 | 134 | 126 | 119 | 116 | 114 | 112 | 111 | 110 | 108
16Cr–12Ni–2Mo | Bar | SA–479 | 316 | … | … | 8 | 1 | 515 | 205 | 816 | HA–2 | G5, G12, G22, H1, T8 | 138 | 138 | 138 | 138 | 138 | 138 | 134 | 126 | 119 | 116 | 114 | 112 | 111 | 110 | 108 | 108 | 107 | 106 | 105 | 99.8 | 80.3 | 65.5 | 50.4 | 38.6 | 29.6 | 23 | 17.7 | 13.4 | 10.4 | 8.05
16Cr–12Ni–2Mo | Bar | SA–479 | 316 | … | … | 8 | 1 | 515 | 205 | 816 | HA–2 | G12, G22, H1, T9 | 138 | 138 | 128 | 118 | 112 | 107 | 99.2 | 92.8 | 88.1 | 86.1 | 84.1 | 82.9 | 82 | 81.4 | 80.6 | 79.8 | 79.2 | 78.7 | 77.8 | 77.1 | 75 | 65.5 | 50.4 | 38.6 | 29.6 | 23 | 17.7 | 13.4 | 10.4 | 8.05
16Cr–12Ni–2Mo | Wld. tube | SA–688 | TP316 | … | … | 8 | 1 | 515 | 205 | NP | HA–2 | G5, W12 | 138 | 138 | 138 | 138 | 138 | 138 | 134 | 126 | 119 | 116 | 114 | 112 | 111 | 110 | 108
16Cr–12Ni–2Mo | Wld. tube | SA–688 | TP316 | … | … | 8 | 1 | 515 | 205 | 816 | HA–2 | G5, G12, G24, T7 | 117 | 117 | 117 | 117 | 117 | 117 | 114 | 107 | 101 | 99 | 96.8 | 95.7 | 94.4 | 93.1 | 92.5 | 91.4 | 90.5 | 89.9 | 89.3 | 85.3 | 68.1 | 55.6 | 42.9 | 33 | 25.3 | 19.4 | 14.7 | 11.3 | 8.9 | 6.77
16Cr–12Ni–2Mo | Wld. tube | SA–688 | TP316 | … | … | 8 | 1 | 515 | 205 | 816 | HA–2 | G12, G24, T9 | 117 | 117 | 109 | 99.8 | 94.9 | 90.8 | 84 | 78.8 | 74.7 | 73.3 | 72.1 | 70.8 | 69.6 | 69 | 68.4 | 67.7 | 67.1 | 66.5 | 65.9 | 65.3 | 64 | 55.6 | 42.9 | 33 | 25.3 | 19.4 | 14.7 | 11.3 | 8.9 | 6.77
16Cr–12Ni–2Mo | Wld. pipe | SA–813 | TP316 | … | … | 8 | 1 | 515 | 205 | NP | HA–2 | G5, W12 | 138 | 138 | 138 | 138 | 138 | 138 | 134 | 126 | 119 | 116 | 114 | 112 | 111 | 110 | 108
16Cr–12Ni–2Mo | Wld. pipe | SA–814 | TP316 | … | … | 8 | 1 | 515 | 205 | NP | HA–2 | G5, W12 | 138 | 138 | 138 | 138 | 138 | 138 | 134 | 126 | 119 | 116 | 114 | 112 | 111 | 110 | 108
16Cr–12Ni–2Mo | Forgings | SA–182 | F316H | … | ≤130 | 8 | 1 | 515 | 205 | 816 | HA–2 | G5, T8 | 138 | 138 | 138 | 138 | 138 | 138 | 134 | 126 | 119 | 116 | 114 | 112 | 111 | 110 | 108 | 108 | 107 | 106 | 105 | 99.8 | 80.3 | 65.5 | 50.4 | 38.6 | 29.6 | 23 | 17.7 | 13.4 | 10.4 | 8.05
16Cr–12Ni–2Mo | Forgings | SA–182 | F316H | … | ≤130 | 8 | 1 | 515 | 205 | 816 | HA–2 | T9 | 138 | 138 | 128 | 118 | 112 | 107 | 99.2 | 92.8 | 88.1 | 86.1 | 84.1 | 82.9 | 82 | 81.4 | 80.6 | 79.8 | 79.2 | 78.7 | 77.8 | 77.1 | 75 | 65.5 | 50.4 | 38.6 | 29.6 | 23 | 17.7 | 13.4 | 10.4 | 8.05
16Cr–12Ni–2Mo | Smls. tube | SA–213 | TP316H | … | … | 8 | 1 | 515 | 205 | 816 | HA–2 | G5, T8 | 138 | 138 | 138 | 138 | 138 | 138 | 134 | 126 | 119 | 116 | 114 | 112 | 111 | 110 | 108 | 108 | 107 | 106 | 105 | 99.8 | 80.3 | 65.5 | 50.4 | 38.6 | 29.6 | 23 | 17.7 | 13.4 | 10.4 | 8.05
16Cr–12Ni–2Mo | Smls. tube | SA–213 | TP316H | … | … | 8 | 1 | 515 | 205 | 816 | HA–2 | T9 | 138 | 138 | 128 | 118 | 112 | 107 | 99.2 | 92.8 | 88.1 | 86.1 | 84.1 | 82.9 | 82 | 81.4 | 80.6 | 79.8 | 79.2 | 78.7 | 77.8 | 77.1 | 75 | 65.5 | 50.4 | 38.6 | 29.6 | 23 | 17.7 | 13.4 | 10.4 | 8.05
16Cr–12Ni–2Mo | Plate | SA–240 | 316H | … | … | 8 | 1 | 515 | 205 | 816 | HA–2 | G5, T8 | 138 | 138 | 138 | 138 | 138 | 138 | 134 | 126 | 119 | 116 | 114 | 112 | 111 | 110 | 108 | 108 | 107 | 106 | 105 | 99.8 | 80.3 | 65.5 | 50.4 | 38.6 | 29.6 | 23 | 17.7 | 13.4 | 10.4 | 8.05
16Cr–12Ni–2Mo | Plate | SA–240 | 316H | … | … | 8 | 1 | 515 | 205 | 816 | HA–2 | T9 | 138 | 138 | 128 | 118 | 112 | 107 | 99.2 | 92.8 | 88.1 | 86.1 | 84.1 | 82.9 | 82 | 81.4 | 80.6 | 79.8 | 79.2 | 78.7 | 77.8 | 77.1 | 75 | 65.5 | 50.4 | 38.6 | 29.6 | 23 | 17.7 | 13.4 | 10.4 | 8.05
16Cr–12Ni–2Mo | Wld. tube | SA–249 | TP316H | … | … | 8 | 1 | 515 | 205 | 816 | HA–2 | G3, G5, G24, T7 | 117 | 117 | 117 | 117 | 117 | 117 | 114 | 107 | 101 | 99 | 96.8 | 95.7 | 94.4 | 93.1 | 92.5 | 91.4 | 90.5 | 89.9 | 89.3 | 85.3 | 68.1 | 55.6 | 42.9 | 33 | 25.3 | 19.4 | 14.7 | 11.3 | 8.9 | 6.77
16Cr–12Ni–2Mo | Wld. tube | SA–249 | TP316H | … | … | 8 | 1 | 515 | 205 | 816 | HA–2 | G3, G24, T9 | 117 | 117 | 109 | 99.8 | 94.9 | 90.8 | 84 | 78.8 | 74.7 | 73.3 | 72.1 | 70.8 | 69.6 | 69 | 68.4 | 67.7 | 67.1 | 66.5 | 65.9 | 65.3 | 64 | 55.6 | 42.9 | 33 | 25.3 | 19.4 | 14.7 | 11.3 | 8.9 | 6.77
16Cr–12Ni–2Mo | Wld. tube | SA–249 | TP316H | … | … | 8 | 1 | 515 | 205 | NP | HA–2 | T9, W13 | 138 | 138 | 128 | 118 | 112 | 107 | 99.2 | 92.8 | 88.1 | 86.1 | 84.1 | 82.9 | 82 | 81.4 | 80.6 | 79.8 | 79.2 | 78.7 | 77.8 | 77.1 | 75 | 65.5 | 50.4 | 38.6 | 29.6 | 23 | 17.7 | 13.4 | 10.4 | 8.05
16Cr–12Ni–2Mo | Wld. tube | SA–249 | TP316H | … | … | 8 | 1 | 515 | 205 | NP | HA–2 | G5, T8, W12, W13 | 138 | 138 | 138 | 138 | 138 | 138 | 134 | 126 | 119 | 116 | 114 | 112 | 111 | 110 | 108 | 108 | 107 | 106 | 105 | 99.8 | 80.3 | 65.5 | 50.4 | 38.6 | 29.6 | 23 | 17.7 | 13.4 | 10.4 | 8.05
16Cr–12Ni–2Mo | Smls. & wld. pipe | SA–312 | TP316H | … | … | 8 | 1 | 515 | 205 | 816 | HA–2 | G5, T8, W12, W13 | 138 | 138 | 138 | 138 | 138 | 138 | 134 | 126 | 119 | 116 | 114 | 112 | 111 | 110 | 108 | 108 | 107 | 106 | 105 | 99.8 | 80.3 | 65.5 | 50.4 | 38.6 | 29.6 | 23 | 17.7 | 13.4 | 10.4 | 8.05
16Cr–12Ni–2Mo | Smls. & wld. pipe | SA–312 | TP316H | … | … | 8 | 1 | 515 | 205 | 816 | HA–2 | T9, W13 | 138 | 138 | 128 | 118 | 112 | 107 | 99.2 | 92.8 | 88.1 | 86.1 | 84.1 | 82.9 | 82 | 81.4 | 80.6 | 79.8 | 79.2 | 78.7 | 77.8 | 77.1 | 75 | 65.5 | 50.4 | 38.6 | 29.6 | 23 | 17.7 | 13.4 | 10.4 | 8.05
16Cr–12Ni–2Mo | Wld. pipe | SA–312 | TP316H | … | … | 8 | 1 | 515 | 205 | 816 | HA–2 | G3, G5, G24, T7 | 117 | 117 | 117 | 117 | 117 | 117 | 114 | 107 | 101 | 99 | 96.8 | 95.7 | 94.4 | 93.1 | 92.5 | 91.4 | 90.5 | 89.9 | 89.3 | 85.3 | 68.1 | 55.6 | 42.9 | 33 | 25.3 | 19.4 | 14.7 | 11.3 | 8.9 | 6.77
16Cr–12Ni–2Mo | Wld. pipe | SA–312 | TP316H | … | … | 8 | 1 | 515 | 205 | 816 | HA–2 | G3, G24, T9 | 117 | 117 | 109 | 99.8 | 94.9 | 90.8 | 84 | 78.8 | 74.7 | 73.3 | 72.1 | 70.8 | 69.6 | 69 | 68.4 | 67.7 | 67.1 | 66.5 | 65.9 | 65.3 | 64 | 55.6 | 42.9 | 33 | 25.3 | 19.4 | 14.7 | 11.3 | 8.9 | 6.77
16Cr–12Ni–2Mo | Wld. pipe | SA–358 | 316H | 1 | … | 8 | 1 | 515 | 205 | NP | HA–2 | G5, W12 | 138 | 138 | 138 | 138 | 138 | 138 | 134 | 126 | 119 | 116 | 114 | 112 | 111 | 110 | 108
16Cr–12Ni–2Mo | Smls. pipe | SA–376 | TP316H | … | … | 8 | 1 | 515 | 205 | 816 | HA–2 | G5, H1, T8 | 138 | 138 | 138 | 138 | 138 | 138 | 134 | 126 | 119 | 116 | 114 | 112 | 111 | 110 | 108 | 108 | 107 | 106 | 105 | 99.8 | 80.3 | 65.5 | 50.4 | 38.6 | 29.6 | 23 | 17.7 | 13.4 | 10.4 | 8.05
16Cr–12Ni–2Mo | Smls. pipe | SA–376 | TP316H | … | … | 8 | 1 | 515 | 205 | 816 | HA–2 | H1, T9 | 138 | 138 | 128 | 118 | 112 | 107 | 99.2 | 92.8 | 88.1 | 86.1 | 84.1 | 82.9 | 82 | 81.4 | 80.6 | 79.8 | 79.2 | 78.7 | 77.8 | 77.1 | 75 | 65.5 | 50.4 | 38.6 | 29.6 | 23 | 17.7 | 13.4 | 10.4 | 8.05
16Cr–12Ni–2Mo | Smls. & wld. fittings | SA–403 | 316H | … | … | 8 | 1 | 515 | 205 | 816 | HA–2 | G5, G12, T8, W12, W14 | 138 | 138 | 138 | 138 | 138 | 138 | 134 | 126 | 119 | 116 | 114 | 112 | 111 | 110 | 108 | 108 | 107 | 106 | 105 | 99.8 | 80.3 | 65.5 | 50.4 | 38.6 | 29.6 | 23 | 17.7 | 13.4 | 10.4 | 8.05
16Cr–12Ni–2Mo | Bar | SA–479 | 316H | … | … | 8 | 1 | 515 | 205 | NP | HA–2 | G5, H1, T8 | 138 | 138 | 138 | 138 | 138 | 138 | 134 | 126 | 119 | 116 | 114 | 112 | 111 | 110 | 108 | 108 | 107 | 106 | 105 | 99.8 | 80.3 | 65.5 | 50.4 | 38.6 | 29.6 | 23 | 17.7 | 13.4 | 10.4 | 8.05
16Cr–12Ni–2Mo | Bar | SA–479 | 316H | … | … | 8 | 1 | 515 | 205 | NP | HA–2 | H1, T9 | 138 | 138 | 128 | 118 | 112 | 107 | 99.2 | 92.8 | 88.1 | 86.1 | 84.1 | 82.9 | 82 | 81.4 | 80.6 | 79.8 | 79.2 | 78.7 | 77.8 | 77.1 | 75 | 65.5 | 50.4 | 38.6 | 29.6 | 23 | 17.7 | 13.4 | 10.4 | 8.05
16Cr–12Ni–2Mo | Wld. pipe | SA–813 | TP316H | … | … | 8 | 1 | 515 | 205 | NP | HA–2 | G5, W12 | 138 | 138 | 138 | 138 | 138 | 138 | 134 | 126 | 119 | 116 | 114 | 112 | 111 | 110 | 108
16Cr–12Ni–2Mo | Wld. pipe | SA–814 | TP316H | … | … | 8 | 1 | 515 | 205 | NP | HA–2 | G5, W12 | 138 | 138 | 138 | 138 | 138 | 138 | 134 | 126 | 119 | 116 | 114 | 112 | 111 | 110 | 108
16Cr–12Ni–2Mo | Bar | SA/JIS G4303 | SUS316 | … | … | 8 | 1 | 520 | 205 | 816 | HA–2 | G5, G12, G22, H1, T8 | 138 | 138 | 138 | 138 | 138 | 138 | 134 | 126 | 119 | 116 | 114 | 112 | 111 | 110 | 108 | 108 | 107 | 106 | 105 | 99.8 | 80.3 | 65.5 | 50.4 | 38.6 | 29.6 | 23 | 17.7 | 13.4 | 10.4 | 8.05
16Cr–12Ni–2Mo | Plate | SA/EN 10028–7 | X2CrNiMo17–12–2 | … | ≤75 | 8 | 1 | 520 | 220 | 454 | HA–4 | G5, G30 | 147 | 147 | 147 | 147 | 147 | 147 | 139 | 131 | 125 | 123 | 121 | 119 | 116 | 114 | 112 | 110
16Cr–12Ni–2Mo | Plate | SA/EN 10028–7 | X2CrNiMo17–12–2 | … | ≤75 | 8 | 1 | 520 | 220 | 454 | HA–4 | G30 | 147 | 147 | 133 | 123 | 117 | 112 | 103 | 97 | 93 | 91 | 89 | 88 | 86 | 85 | 83 | 81
16Cr–12Ni–2Mo | Plate | SA/EN 10028–7 | X5CrNiMo17–12–2 | … | ≤75 | 8 | 1 | 520 | 220 | 550 | HA–2 | G5, G12, G30 | 147 | 147 | 147 | 147 | 147 | 147 | 142 | 133 | 127 | 124 | 122 | 120 | 118 | 117 | 116 | 114 | 113 | 113 | 112
16Cr–12Ni–2Mo | Plate | SA/EN 10028–7 | X5CrNiMo17–12–2 | … | ≤75 | 8 | 1 | 520 | 220 | 550 | HA–2 | G12, G30 | 147 | 147 | 134 | 125 | 119 | 114 | 105 | 98.7 | 93.7 | 91.8 | 90.1 | 88.7 | 87.5 | 86.5 | 85.6 | 84.8 | 84 | 83.4 | 82.7
16Cr–12Ni–2Mo–Cb | Plate | SA–240 | 316Cb | … | … | 8 | 1 | 515 | 205 | 816 | HA–2 | G5, G12, T8 | 138 | 138 | 138 | 138 | 138 | 138 | 134 | 125 | 117 | 116 | 114 | 112 | 111 | 110 | 109 | 108 | 107 | 106 | 105 | 99.8 | 80.3 | 65.5 | 50.4 | 38.6 | 29.6 | 23 | 17.7 | 13.4 | 10.4 | 8.05
16Cr–12Ni–2Mo–Cb | Plate | SA–240 | 316Cb | … | … | 8 | 1 | 515 | 205 | 816 | HA–2 | G12, T9 | 138 | 138 | 130 | 120 | 114 | 109 | 99.3 | 92.2 | 86.7 | 85 | 84.1 | 82.9 | 82 | 81.4 | 80.6 | 79.8 | 79.2 | 78.7 | 77.8 | 77.1 | 75 | 65.5 | 50.4 | 38.6 | 29.6 | 23 | 17.7 | 13.4 | 10.4 | 8.05
16Cr–12Ni–2Mo–N | Forgings | SA–182 | F316LN | … | >130 | 8 | 1 | 485 | 205 | NP | HA–2 | G5 | 138 | 138 | 138 | 138 | 134 | 130 | 124 | 119 | 115 | 113 | 110 | 107 | 105 | 102 | 99.7
16Cr–12Ni–2Mo–N | Forgings | SA–965 | F316LN | … | … | 8 | 1 | 485 | 205 | NP | HA–2 | G5 | 138 | 138 | 138 | 138 | 134 | 130 | 124 | 119 | 115 | 113 | 110 | 107 | 105 | 102 | 99.7
16Cr–12Ni–2Mo–N | Forgings | SA–182 | F316LN | … | ≤130 | 8 | 1 | 515 | 205 | NP | HA–2 | G5 | 138 | 138 | 138 | 138 | 138 | 138 | 131 | 122 | 116 | 113 | 110 | 107 | 105 | 102 | 99.7
16Cr–12Ni–2Mo–N | Smls. tube | SA–213 | TP316LN | … | … | 8 | 1 | 515 | 205 | NP | HA–2 | G5 | 138 | 138 | 138 | 138 | 138 | 138 | 131 | 122 | 116 | 113 | 110 | 107 | 105 | 102 | 99.7
16Cr–12Ni–2Mo–N | Plate | SA–240 | 316LN | … | … | 8 | 1 | 515 | 205 | NP | HA–2 | G5 | 138 | 138 | 138 | 138 | 138 | 138 | 131 | 122 | 116 | 113 | 110 | 107 | 105 | 102 | 99.7
16Cr–12Ni–2Mo–N | Wld. tube | SA–249 | TP316LN | … | … | 8 | 1 | 515 | 205 | NP | HA–2 | G5, W12 | 138 | 138 | 138 | 138 | 138 | 138 | 131 | 122 | 116 | 113 | 110 | 107 | 105 | 102 | 99.7
16Cr–12Ni–2Mo–N | Smls. & wld. pipe | SA–312 | TP316LN | … | … | 8 | 1 | 515 | 205 | NP | HA–2 | G5, W12 | 138 | 138 | 138 | 138 | 138 | 138 | 131 | 122 | 116 | 113 | 110 | 107 | 105 | 102 | 99.7
16Cr–12Ni–2Mo–N | Wld. pipe | SA–358 | 316LN | 1 | … | 8 | 1 | 515 | 205 | NP | HA–2 | G5, W12 | 138 | 138 | 138 | 138 | 138 | 138 | 131 | 122 | 116 | 113 | 110 | 107 | 105 | 102 | 99.7
16Cr–12Ni–2Mo–N | Smls. pipe | SA–376 | TP316LN | … | … | 8 | 1 | 515 | 205 | NP | HA–2 | G5 | 138 | 138 | 138 | 138 | 138 | 138 | 131 | 122 | 116 | 113 | 110 | 107 | 105 | 102 | 99.7
16Cr–12Ni–2Mo–N | Fittings | SA–403 | 316LN | … | … | 8 | 1 | 515 | 205 | NP | HA–2 | G5, W12 | 138 | 138 | 138 | 138 | 138 | 138 | 131 | 122 | 116 | 113 | 110 | 107 | 105 | 102 | 99.7
16Cr–12Ni–2Mo–N | Bar | SA–479 | 316LN | … | … | 8 | 1 | 515 | 205 | NP | HA–2 | G5 | 138 | 138 | 138 | 138 | 138 | 138 | 131 | 122 | 116 | 113 | 110 | 107 | 105 | 102 | 99.7
16Cr–12Ni–2Mo–N | Wld. tube | SA–688 | TP316LN | … | … | 8 | 1 | 515 | 205 | NP | HA–2 | G5, W12 | 138 | 138 | 138 | 138 | 138 | 138 | 131 | 122 | 116 | 113 | 110 | 107 | 105 | 102 | 99.7
16Cr–12Ni–2Mo–N | Forgings | SA–182 | F316N | … | … | 8 | 1 | 550 | 240 | NP | HA–2 | G5 | 158 | 158 | 158 | 158 | 155 | 152 | 148 | 146 | 145 | 144 | 140 | 137 | 135 | 133 | 130
16Cr–12Ni–2Mo–N | Smls. tube | SA–213 | TP316N | … | … | 8 | 1 | 550 | 240 | 649 | HA–2 | G5, G12, T7 | 158 | 158 | 158 | 158 | 155 | 152 | 148 | 146 | 145 | 144 | 140 | 137 | 135 | 133 | 130 | 128 | 126 | 124 | 119 | 101 | 81.6 | 65.3 | 50.4
16Cr–12Ni–2Mo–N | Smls. tube | SA–213 | TP316N | … | … | 8 | 1 | 550 | 240 | 649 | HA–2 | G12, T8 | 158 | 158 | 150 | 141 | 136 | 131 | 122 | 115 | 109 | 107 | 104 | 102 | 99.9 | 98 | 96.1 | 94.9 | 93.1 | 91.7 | 90.1 | 88.5 | 81.6 | 65.3 | 50.4
16Cr–12Ni–2Mo–N | Plate | SA–240 | 316N | … | … | 8 | 1 | 550 | 240 | 649 | HA–2 | G5, G12, T7 | 158 | 158 | 158 | 158 | 155 | 152 | 148 | 146 | 145 | 144 | 140 | 137 | 135 | 133 | 130 | 128 | 126 | 124 | 119 | 101 | 81.6 | 65.3 | 50.4
16Cr–12Ni–2Mo–N | Plate | SA–240 | 316N | … | … | 8 | 1 | 550 | 240 | 649 | HA–2 | G12, T8 | 158 | 158 | 150 | 141 | 136 | 131 | 122 | 115 | 109 | 107 | 104 | 102 | 99.9 | 98 | 96.1 | 94.9 | 93.1 | 91.7 | 90.1 | 88.5 | 81.6 | 65.3 | 50.4
16Cr–12Ni–2Mo–N | Wld. tube | SA–249 | TP316N | … | … | 8 | 1 | 550 | 240 | NP | HA–2 | G5, G12, T7, W13 | 158 | 158 | 158 | 158 | 155 | 152 | 148 | 146 | 145 | 144 | 140 | 137 | 135 | 133 | 130 | 128 | 126 | 124 | 119 | 101 | 81.6 | 65.3 | 50.4
16Cr–12Ni–2Mo–N | Wld. tube | SA–249 | TP316N | … | … | 8 | 1 | 550 | 240 | NP | HA–2 | G12, T8, W13 | 158 | 158 | 150 | 141 | 136 | 131 | 122 | 115 | 109 | 107 | 104 | 102 | 99.9 | 98 | 96.1 | 94.9 | 93.1 | 91.7 | 90.1 | 88.5 | 81.6 | 65.3 | 50.4
16Cr–12Ni–2Mo–N | Wld. tube | SA–249 | TP316N | … | … | 8 | 1 | 550 | 240 | 649 | HA–2 | G3, G12, G24, T8 | 134 | 134 | 128 | 120 | 115 | 111 | 104 | 97.6 | 93.1 | 90.7 | 88.4 | 86.6 | 84.7 | 83.5 | 82.3 | 80.5 | 79.1 | 77.8 | 76.8 | 74.7 | 70 | 55.3 | 42.9
16Cr–12Ni–2Mo–N | Wld. tube | SA–249 | TP316N | … | … | 8 | 1 | 550 | 240 | 649 | HA–2 | G3, G5, G12, G24, T7 | 134 | 134 | 134 | 133 | 131 | 129 | 126 | 125 | 124 | 122 | 119 | 117 | 115 | 113 | 111 | 109 | 107 | 105 | 101 | 85.7 | 70 | 55.3 | 42.9
16Cr–12Ni–2Mo–N | Smls. & wld. pipe | SA–312 | TP316N | … | … | 8 | 1 | 550 | 240 | 649 | HA–2 | G5, G12, T7, W12, W13, W14 | 158 | 158 | 158 | 158 | 155 | 152 | 148 | 146 | 145 | 144 | 140 | 137 | 135 | 133 | 130 | 128 | 126 | 124 | 119 | 101 | 81.6 | 65.3 | 50.4
16Cr–12Ni–2Mo–N | Smls. & wld. pipe | SA–312 | TP316N | … | … | 8 | 1 | 550 | 240 | 649 | HA–2 | G12, T8, W13, W14 | 158 | 158 | 150 | 141 | 136 | 131 | 122 | 115 | 109 | 107 | 104 | 102 | 99.9 | 98 | 96.1 | 94.9 | 93.1 | 91.7 | 90.1 | 88.5 | 81.6 | 65.3 | 50.4
16Cr–12Ni–2Mo–N | Wld. pipe | SA–312 | TP316N | … | … | 8 | 1 | 550 | 240 | 649 | HA–2 | G3, G12, G24, T8 | 134 | 134 | 128 | 120 | 115 | 111 | 104 | 97.6 | 93.1 | 90.7 | 88.4 | 86.6 | 84.7 | 83.5 | 82.3 | 80.5 | 79.1 | 77.8 | 76.8 | 74.7 | 70 | 55.3 | 42.9
16Cr–12Ni–2Mo–N | Wld. pipe | SA–312 | TP316N | … | … | 8 | 1 | 550 | 240 | 649 | HA–2 | G3, G5, G12, G24, T7 | 134 | 134 | 134 | 133 | 131 | 129 | 126 | 125 | 124 | 122 | 119 | 117 | 115 | 113 | 111 | 109 | 107 | 105 | 101 | 85.7 | 70 | 55.3 | 42.9
16Cr–12Ni–2Mo–N | Wld. pipe | SA–358 | 316N | 1 | … | 8 | 1 | 550 | 240 | NP | HA–2 | G5, W12 | 158 | 158 | 158 | 158 | 155 | 152 | 148 | 146 | 145 | 144 | 140 | 137 | 135 | 133 | 130
16Cr–12Ni–2Mo–N | Smls. pipe | SA–376 | TP316N | … | … | 8 | 1 | 550 | 240 | 649 | HA–2 | G5, G12, H1, T7 | 158 | 158 | 158 | 158 | 155 | 152 | 148 | 146 | 145 | 144 | 140 | 137 | 135 | 133 | 130 | 128 | 126 | 124 | 119 | 101 | 81.6 | 65.3 | 50.4
16Cr–12Ni–2Mo–N | Smls. pipe | SA–376 | TP316N | … | … | 8 | 1 | 550 | 240 | 649 | HA–2 | G12, H1, T8 | 158 | 158 | 150 | 141 | 136 | 131 | 122 | 115 | 109 | 107 | 104 | 102 | 99.9 | 98 | 96.1 | 94.9 | 93.1 | 91.7 | 90.1 | 88.5 | 81.6 | 65.3 | 50.4
16Cr–12Ni–2Mo–N | Smls. & wld. fittings | SA–403 | 316N | … | … | 8 | 1 | 550 | 240 | 649 | HA–2 | G5, G12, T7, W12, W14 | 158 | 158 | 158 | 158 | 155 | 152 | 148 | 146 | 145 | 144 | 140 | 137 | 135 | 133 | 130 | 128 | 126 | 124 | 119 | 101 | 81.6 | 65.3 | 50.4
16Cr–12Ni–2Mo–N | Bar | SA–479 | 316N | … | … | 8 | 1 | 550 | 240 | NP | HA–2 | G5, G12, H1, T7 | 158 | 158 | 158 | 158 | 155 | 152 | 148 | 146 | 145 | 144 | 140 | 137 | 135 | 133 | 130 | 128 | 126 | 124 | 119 | 101 | 81.6 | 65.3 | 50.4
16Cr–12Ni–2Mo–N | Bar | SA–479 | 316N | … | … | 8 | 1 | 550 | 240 | NP | HA–2 | G12, H1, T8 | 158 | 158 | 150 | 141 | 136 | 131 | 122 | 115 | 109 | 107 | 104 | 102 | 99.9 | 98 | 96.1 | 94.9 | 93.1 | 91.7 | 90.1 | 88.5 | 81.6 | 65.3 | 50.4
16Cr–12Ni–2Mo–N | Wld. tube | SA–688 | TP316N | … | … | 8 | 1 | 550 | 240 | NP | HA–2 | G5, W12 | 158 | 158 | 158 | 158 | 155 | 152 | 148 | 146 | 145 | 144 | 140 | 137 | 135 | 133 | 130
16Cr–12Ni–2Mo–N | Wld. pipe | SA–813 | TP316N | … | … | 8 | 1 | 550 | 240 | NP | HA–2 | G5, W12 | 158 | 158 | 158 | 158 | 155 | 152 | 148 | 146 | 145 | 144 | 140 | 137 | 135 | 133 | 130
16Cr–12Ni–2Mo–N | Wld. pipe | SA–814 | TP316N | … | … | 8 | 1 | 550 | 240 | NP | HA–2 | G5, W12 | 158 | 158 | 158 | 158 | 155 | 152 | 148 | 146 | 145 | 144 | 140 | 137 | 135 | 133 | 130
16Cr–12Ni–2Mo–N | Forgings | SA–965 | F316N | … | … | 8 | 1 | 550 | 240 | 649 | HA–2 | G5, G12, T7 | 158 | 158 | 158 | 158 | 155 | 152 | 148 | 146 | 145 | 144 | 140 | 137 | 135 | 133 | 130 | 128 | 126 | 124 | 119 | 101 | 81.6 | 65.3 | 50.4
16Cr–12Ni–2Mo–N | Forgings | SA–965 | F316N | … | … | 8 | 1 | 550 | 240 | 649 | HA–2 | G12, T8 | 158 | 158 | 150 | 141 | 136 | 131 | 122 | 115 | 109 | 107 | 104 | 102 | 99.9 | 98 | 96.1 | 94.9 | 93.1 | 91.7 | 90.1 | 88.5 | 81.6 | 65.3 | 50.4
16Cr–12Ni–2Mo–N | Plate | SA/EN 10028–7 | X2CrNiMoN17–11–2 | … | ≤75 | 8 | 1 | 580 | 280 | 427 | HA–2 | G5, G30 | 166 | 166 | 166 | 166 | 166 | 166 | 164 | 158 | 154 | 152 | 149 | 145 | 142 | 139 | 136
16Cr–12Ni–2Mo–N | Plate | SA/EN 10028–7 | X2CrNiMoN17–13–3 | … | ≤75 | 8 | 1 | 580 | 280 | 427 | HA–2 | G5, G30 | 166 | 166 | 166 | 166 | 166 | 166 | 164 | 158 | 154 | 152 | 149 | 145 | 142 | 139 | 136
16Cr–12Ni–2Mo–Ti | Plate | SA–240 | 316Ti | … | … | 8 | 1 | 515 | 205 | 816 | HA–2 | G5, G12, T8 | 138 | 138 | 138 | 138 | 138 | 138 | 134 | 125 | 117 | 116 | 114 | 112 | 111 | 110 | 109 | 108 | 107 | 106 | 105 | 99.8 | 80.3 | 65.5 | 50.4 | 38.6 | 29.6 | 23 | 17.7 | 13.4 | 10.4 | 8.05
16Cr–12Ni–2Mo–Ti | Plate | SA–240 | 316Ti | … | … | 8 | 1 | 515 | 205 | 816 | HA–2 | G12, T9 | 138 | 138 | 130 | 120 | 114 | 109 | 99.3 | 92.2 | 86.7 | 85 | 84.1 | 82.9 | 82 | 81.4 | 80.6 | 79.8 | 79.2 | 78.7 | 77.8 | 77.1 | 75 | 65.5 | 50.4 | 38.6 | 29.6 | 23 | 17.7 | 13.4 | 10.4 | 8.05
17Cr–4Ni–6Mn | Plate | SA–240 | 201–1 | … | … | 8 | 3 | 515 | 260 | 149 | HA–2 | … | 147 | 147 | 147 | 130 | 121 | 114
17Cr–4Ni–6Mn | Plate | SA–240 | 201–1 | … | … | 8 | 3 | 515 | 260 | 149 | HA–2 | G5 | 147 | 147 | 147 | 140 | 134 | 130
17Cr–4Ni–6Mn | Plate | SA–666 | 201–1 | … | … | 8 | 3 | 515 | 260 | 149 | HA–2 | … | 147 | 147 | 147 | 130 | 121 | 114
17Cr–4Ni–6Mn | Plate | SA–666 | 201–1 | … | … | 8 | 3 | 515 | 260 | 149 | HA–2 | G5 | 147 | 147 | 147 | 140 | 134 | 130
17Cr–4Ni–6Mn | Plate | SA–240 | 201–2 | … | … | 8 | 3 | 655 | 310 | 149 | HA–6 | … | 187 | 187 | 171 | 154 | 145 | 135
17Cr–4Ni–6Mn | Plate | SA–666 | 201–2 | … | … | 8 | 3 | 655 | 310 | 149 | HA–6 | … | 187 | 187 | 171 | 154 | 145 | 135
17Cr–7Ni | Plate, sheet, strip | SA–240 | 301 | … | … | 8 | 1 | 515 | 205 | 427 | HA–1 | G5 | 138 | 138 | 133 | 118 | 112 | 108 | 106 | 106 | 106 | 106 | 106 | 105 | 103 | 101 | 98.7
17Cr–7Ni | Plate, sheet, strip | SA–240 | 301 | … | … | 8 | 1 | 515 | 205 | 427 | HA–1 | … | 138 | 138 | 120 | 109 | 104 | 99.3 | 93.4 | 90 | 87.2 | 85.6 | 83.8 | 81.7 | 79.3 | 76.9 | 74.7
17.5Cr–17.5Ni–5.3Si | Plate | SA–240 | … | Sol. ann. | … | 8 | 1 | 540 | 255 | 260 | HA–1 | G5, G31, H6 | 154 | 154 |  | 154 |  | 145 | 138 | 130
17.5Cr–17.5Ni–5.3Si | Plate | SA–240 | … | Sol. ann. | … | 8 | 1 | 540 | 255 | 260 | HA–1 | G31, H6 | 154 | 154 |  | 140 |  | 121 | 113 | 104
18Cr–3Ni–12Mn | Plate | SA–240 | XM–29 | … | … | 8 | 3 | 690 | 380 | 427 | HA–6 | G5 | 197 | 197 | 196 | 191 | 185 | 179 | 172 | 168 | 165 | 163 | 161 | 158 | 154 | 151 | 147
18Cr–3Ni–12Mn | Plate | SA–240 | XM–29 | … | … | 8 | 3 | 690 | 380 | 427 | HA–6 | … | 197 | 197 | 196 | 191 | 182 | 172 | 152 | 140 | 134 | 131 | 129 | 127 | 125 | 123 | 120
18Cr–3Ni–12Mn | Wld. tube | SA–249 | XM–29 | … | … | 8 | 3 | 690 | 380 | 427 | HA–6 | G5, G24 | 168 | 168 | 166 | 162 | 157 | 152 | 146 | 143 | 140 | 139 | 137 | 134 | 132 | 128 | 124
18Cr–3Ni–12Mn | Wld. tube | SA–249 | XM–29 | … | … | 8 | 3 | 690 | 380 | 427 | HA–6 | G24 | 168 | 168 | 167 | 162 | 155 | 146 | 130 | 119 | 114 | 112 | 110 | 108 | 106 | 104 | 102
18Cr–3Ni–12Mn | Wld. pipe | SA–312 | XM–29 | … | … | 8 | 3 | 690 | 380 | 427 | HA–6 | G5, G24 | 168 | 168 | 166 | 162 | 157 | 152 | 146 | 143 | 140 | 139 | 137 | 134 | 132 | 128 | 124
18Cr–3Ni–12Mn | Wld. pipe | SA–312 | XM–29 | … | … | 8 | 3 | 690 | 380 | 427 | HA–6 | G24 | 168 | 168 | 167 | 162 | 155 | 146 | 130 | 119 | 114 | 112 | 110 | 108 | 106 | 104 | 102
18Cr–3Ni–12Mn | Bar | SA–479 | XM–29 | … | … | 8 | 3 | 690 | 380 | 427 | HA–6 | G5, G22 | 197 | 197 | 196 | 191 | 185 | 179 | 172 | 168 | 165 | 163 | 161 | 158 | 154 | 151 | 147
18Cr–3Ni–12Mn | Bar | SA–479 | XM–29 | … | … | 8 | 3 | 690 | 380 | 427 | HA–6 | G22 | 197 | 197 | 196 | 191 | 182 | 172 | 152 | 140 | 134 | 131 | 129 | 127 | 125 | 123 | 120
18Cr–3Ni–12Mn | Wld. tube | SA–688 | TPXM–29 | … | … | 8 | 3 | 690 | 380 | 427 | HA–6 | G5, G24 | 168 | 168 | 166 | 162 | 157 | 152 | 146 | 143 | 140 | 139 | 137 | 134 | 132 | 128 | 124
18Cr–3Ni–12Mn | Wld. tube | SA–688 | TPXM–29 | … | … | 8 | 3 | 690 | 380 | 427 | HA–6 | G24 | 168 | 168 | 167 | 162 | 155 | 146 | 130 | 119 | 114 | 112 | 110 | 108 | 106 | 104 | 102
18Cr–5Ni–3Mo | Smls. tube | SA–789 | … | … | … | 10H | 1 | 635 | 440 | 399 | HA–5 | G19 | 181 | 181 | 178 | 174 | 171 | 168 | 167 | 167 | 167 | 167 | 167 | 167 | 167
18Cr–5Ni–3Mo | Wld. tube | SA–789 | … | … | … | 10H | 1 | 635 | 440 | 399 | HA–5 | G19, G24 | 154 | 154 | 152 | 148 | 145 | 143 | 142 | 142 | 142 | 142 | 142 | 142 | 142
18Cr–5Ni–3Mo | Smls. pipe | SA–790 | … | … | … | 10H | 1 | 635 | 440 | 399 | HA–5 | G19 | 181 | 181 | 178 | 174 | 171 | 168 | 167 | 167 | 167 | 167 | 167 | 167 | 167
18Cr–5Ni–3Mo | Wld. pipe | SA–790 | … | … | … | 10H | 1 | 635 | 440 | 399 | HA–5 | G19, G24 | 154 | 154 | 152 | 148 | 145 | 143 | 142 | 142 | 142 | 142 | 142 | 142 | 142
18Cr–8Ni | Forgings | SA–182 | F304L | … | >130 | 8 | 1 | 450 | 170 | 649 | HA–3 | G5, G21, T4 | 115 | 115 | 115 | 115 | 115 | 115 | 110 | 103 | 97.7 | 95.7 | 94.1 | 92.6 | 91.3 | 90 | 88.7 | 86.6 | 72.5 | 60.2 | 49.5 | 40.4 | 32.9 | 26.7 | 22
18Cr–8Ni | Forgings | SA–182 | F304L | … | >130 | 8 | 1 | 450 | 170 | 649 | HA–3 | G21, T5 | 115 | 115 | 105 | 97 | 92.3 | 88.1 | 81.2 | 76 | 72.3 | 70.9 | 69.7 | 68.6 | 67.6 | 66.7 | 65.7 | 64.6 | 63.4 | 60.2 | 49.5 | 40.4 | 32.9 | 26.7 | 22
18Cr–8Ni | Forgings | SA–965 | F304L | … | … | 8 | 1 | 450 | 170 | 649 | HA–3 | G5, G21, T4 | 115 | 115 | 115 | 115 | 115 | 115 | 110 | 103 | 97.7 | 95.7 | 94.1 | 92.6 | 91.3 | 90 | 88.7 | 86.6 | 72.5 | 60.2 | 49.5 | 40.4 | 32.9 | 26.7 | 22
18Cr–8Ni | Forgings | SA–965 | F304L | … | … | 8 | 1 | 450 | 170 | 649 | HA–3 | G21, T5 | 115 | 115 | 105 | 97 | 92.3 | 88.1 | 81.2 | 76 | 72.3 | 70.9 | 69.7 | 68.6 | 67.6 | 66.7 | 65.7 | 64.6 | 63.4 | 60.2 | 49.5 | 40.4 | 32.9 | 26.7 | 22
18Cr–8Ni | Bar | SA/JIS G4303 | SUS304L | … | … | 8 | 1 | 480 | 175 | 649 | HA–3 | G5, G21, G22, T4 | 115 | 115 | 115 | 115 | 115 | 115 | 110 | 103 | 97.7 | 95.7 | 94.1 | 92.6 | 91.3 | 90 | 88.7 | 86.6 | 72.5 | 60.2 | 49.5 | 40.4 | 32.9 | 26.7 | 22
18Cr–8Ni | Forgings | SA–182 | F304L | … | ≤130 | 8 | 1 | 485 | 170 | 649 | HA–3 | G5, G21, T4 | 115 | 115 | 115 | 115 | 115 | 115 | 110 | 103 | 97.7 | 95.7 | 94.1 | 92.6 | 91.3 | 90 | 88.7 | 86.6 | 72.5 | 60.2 | 49.5 | 40.4 | 32.9 | 26.7 | 22
18Cr–8Ni | Forgings | SA–182 | F304L | … | ≤130 | 8 | 1 | 485 | 170 | 649 | HA–3 | G21, T5 | 115 | 115 | 105 | 97 | 92.3 | 88.1 | 81.2 | 76 | 72.3 | 70.9 | 69.7 | 68.6 | 67.6 | 66.7 | 65.7 | 64.6 | 63.4 | 60.2 | 49.5 | 40.4 | 32.9 | 26.7 | 22
18Cr–8Ni | Smls. tube | SA–213 | TP304L | … | … | 8 | 1 | 485 | 170 | 649 | HA–3 | G5, G21, T4 | 115 | 115 | 115 | 115 | 115 | 115 | 110 | 103 | 97.7 | 95.7 | 94.1 | 92.6 | 91.3 | 90 | 88.7 | 86.6 | 72.5 | 60.2 | 49.5 | 40.4 | 32.9 | 26.7 | 22
18Cr–8Ni | Smls. tube | SA–213 | TP304L | … | … | 8 | 1 | 485 | 170 | 649 | HA–3 | G21, T5 | 115 | 115 | 105 | 97 | 92.3 | 88.1 | 81.2 | 76 | 72.3 | 70.9 | 69.7 | 68.6 | 67.6 | 66.7 | 65.7 | 64.6 | 63.4 | 60.2 | 49.5 | 40.4 | 32.9 | 26.7 | 22
18Cr–8Ni | Plate | SA–240 | 304L | … | … | 8 | 1 | 485 | 170 | 649 | HA–3 | G5, G21, T4 | 115 | 115 | 115 | 115 | 115 | 115 | 110 | 103 | 97.7 | 95.7 | 94.1 | 92.6 | 91.3 | 90 | 88.7 | 86.6 | 72.5 | 60.2 | 49.5 | 40.4 | 32.9 | 26.7 | 22
18Cr–8Ni | Plate | SA–240 | 304L | … | … | 8 | 1 | 485 | 170 | 649 | HA–3 | G21, T5 | 115 | 115 | 105 | 97 | 92.3 | 88.1 | 81.2 | 76 | 72.3 | 70.9 | 69.7 | 68.6 | 67.6 | 66.7 | 65.7 | 64.6 | 63.4 | 60.2 | 49.5 | 40.4 | 32.9 | 26.7 | 22
18Cr–8Ni | Wld. tube | SA–249 | TP304L | … | … | 8 | 1 | 485 | 170 | NP | HA–3 | G5, W12 | 115 | 115 | 115 | 115 | 115 | 115 | 110 | 103 | 97.7 | 95.7 | 94.1 | 92.6 | 91.3 | 90 | 88.7
18Cr–8Ni | Wld. tube | SA–249 | TP304L | … | … | 8 | 1 | 485 | 170 | 649 | HA–3 | G5, G21, G24, T4 | 97.8 | 97.8 | 97.8 | 97.8 | 97.8 | 97.8 | 93.2 | 87.2 | 83 | 81.4 | 80 | 78.7 | 77.6 | 76.5 | 75.4 | 73.6 | 61.6 | 51.2 | 42.1 | 34.3 | 28 | 22.7 | 18.7
18Cr–8Ni | Wld. tube | SA–249 | TP304L | … | … | 8 | 1 | 485 | 170 | 649 | HA–3 | G21, G24, T5 | 97.8 | 97.8 | 88.9 | 82.5 | 78.4 | 74.9 | 69 | 64.6 | 61.5 | 60.3 | 59.2 | 58.3 | 57.5 | 56.7 | 55.8 | 54.9 | 53.9 | 51.2 | 42.1 | 34.3 | 28 | 22.7 | 18.7
18Cr–8Ni | Smls. & wld. pipe | SA–312 | TP304L | … | … | 8 | 1 | 485 | 170 | 649 | HA–3 | G5, G21, T4, W12, W14 | 115 | 115 | 115 | 115 | 115 | 115 | 110 | 103 | 97.7 | 95.7 | 94.1 | 92.6 | 91.3 | 90 | 88.7 | 86.6 | 72.5 | 60.2 | 49.5 | 40.4 | 32.9 | 26.7 | 22
18Cr–8Ni | Smls. pipe | SA–312 | TP304L | … | … | 8 | 1 | 485 | 170 | 649 | HA–3 | G21, T5 | 115 | 115 | 105 | 97 | 92.3 | 88.1 | 81.2 | 76 | 72.3 | 70.9 | 69.7 | 68.6 | 67.6 | 66.7 | 65.7 | 64.6 | 63.4 | 60.2 | 49.5 | 40.4 | 32.9 | 26.7 | 22
18Cr–8Ni | Wld. pipe | SA–312 | TP304L | … | … | 8 | 1 | 485 | 170 | 649 | HA–3 | G5, G21, G24, T4 | 97.8 | 97.8 | 97.8 | 97.8 | 97.8 | 97.8 | 93.2 | 87.2 | 83 | 81.4 | 80 | 78.7 | 77.6 | 76.5 | 75.4 | 73.6 | 61.6 | 51.2 | 42.1 | 34.3 | 28 | 22.7 | 18.7
18Cr–8Ni | Wld. pipe | SA–312 | TP304L | … | … | 8 | 1 | 485 | 170 | 649 | HA–3 | G21, G24, T5 | 97.8 | 97.8 | 88.9 | 82.5 | 78.4 | 74.9 | 69 | 64.6 | 61.5 | 60.3 | 59.2 | 58.3 | 57.5 | 56.7 | 55.8 | 54.9 | 53.9 | 51.2 | 42.1 | 34.3 | 28 | 22.7 | 18.7
18Cr–8Ni | Wld. pipe | SA–358 | 304L | 1 | … | 8 | 1 | 485 | 170 | NP | HA–3 | G5, W12 | 115 | 115 | 115 | 115 | 115 | 115 | 110 | 103 | 97.7 | 95.7 | 94.1 | 92.6 | 91.3 | 90 | 88.7
18Cr–8Ni | Smls. & wld. fittings | SA–403 | 304L | … | … | 8 | 1 | 485 | 170 | 649 | HA–3 | G5, T4, W12, W14 | 115 | 115 | 115 | 115 | 115 | 115 | 110 | 103 | 97.7 | 95.7 | 94.1 | 92.6 | 91.3 | 90 | 88.7 | 86.6 | 72.5 | 60.2 | 49.5 | 40.4 | 32.9 | 26.7 | 22
18Cr–8Ni | Wld. pipe | SA–409 | TP304L | … | … | 8 | 1 | 485 | 170 | NP | HA–3 | G5, W12 | 115 | 115 | 115 | 115 | 115 | 115 | 110 | 103 | 97.7 | 95.7 | 94.1 | 92.6 | 91.3 | 90 | 88.7
18Cr–8Ni | Bar | SA–479 | 304L | … | … | 8 | 1 | 485 | 170 | 649 | HA–3 | G5, G21, G22, T4 | 115 | 115 | 115 | 115 | 115 | 115 | 110 | 103 | 97.7 | 95.7 | 94.1 | 92.6 | 91.3 | 90 | 88.7 | 86.6 | 72.5 | 60.2 | 49.5 | 40.4 | 32.9 | 26.7 | 22
18Cr–8Ni | Bar | SA–479 | 304L | … | … | 8 | 1 | 485 | 170 | 649 | HA–3 | G21, G22, T5 | 115 | 115 | 105 | 97 | 92.3 | 88.1 | 81.2 | 76 | 72.3 | 70.9 | 69.7 | 68.6 | 67.6 | 66.7 | 65.7 | 64.6 | 63.4 | 60.2 | 49.5 | 40.4 | 32.9 | 26.7 | 22
18Cr–8Ni | Wld. tube | SA–688 | TP304L | … | … | 8 | 1 | 485 | 170 | NP | HA–3 | G5, W12 | 115 | 115 | 115 | 115 | 115 | 115 | 110 | 103 | 97.7 | 95.7 | 94.1 | 92.6 | 91.3 | 90 | 88.7
18Cr–8Ni | Wld. tube | SA–688 | TP304L | … | … | 8 | 1 | 485 | 170 | 649 | HA–3 | G5, G24, T4 | 97.8 | 97.8 | 97.8 | 97.8 | 97.8 | 97.8 | 93.2 | 87.2 | 83 | 81.4 | 80 | 78.7 | 77.6 | 76.5 | 75.4 | 73.6 | 61.6 | 51.2 | 42.1 | 34.3 | 28 | 22.7 | 18.7
18Cr–8Ni | Wld. tube | SA–688 | TP304L | … | … | 8 | 1 | 485 | 170 | 649 | HA–3 | G24, T5 | 97.8 | 97.8 | 88.9 | 82.5 | 78.4 | 74.9 | 69 | 64.6 | 61.5 | 60.3 | 59.2 | 58.3 | 57.5 | 56.7 | 55.8 | 54.9 | 53.9 | 51.2 | 42.1 | 34.3 | 28 | 22.7 | 18.7
18Cr–8Ni | Wld. pipe | SA–813 | TP304L | … | … | 8 | 1 | 485 | 170 | NP | HA–3 | G5, W12 | 115 | 115 | 115 | 115 | 115 | 115 | 110 | 103 | 97.7 | 95.7 | 94.1 | 92.6 | 91.3 | 90 | 88.7
18Cr–8Ni | Wld. pipe | SA–814 | TP304L | … | … | 8 | 1 | 485 | 170 | NP | HA–3 | G5, W12 | 115 | 115 | 115 | 115 | 115 | 115 | 110 | 103 | 97.7 | 95.7 | 94.1 | 92.6 | 91.3 | 90 | 88.7
18Cr–8Ni | Forgings | SA–182 | F304 | … | >130 | 8 | 1 | 485 | 205 | 816 | HA–1 | G5, G12, T7 | 138 | 138 | 134 | 130 | 126 | 122 | 119 | 118 | 115 | 114 | 111 | 109 | 107 | 105 | 103 | 101 | 99.3 | 98 | 93.3 | 79.6 | 65.4 | 51.4 | 41.7 | 32.9 | 26.5 | 21.3 | 17.2 | 13.9 | 11.1 | 8.73
18Cr–8Ni | Forgings | SA–182 | F304 | … | >130 | 8 | 1 | 485 | 205 | 816 | HA–1 | G12, T8 | 138 | 138 | 126 | 113 | 107 | 103 | 95.7 | 89.9 | 85.9 | 84.1 | 82.2 | 80.5 | 79.2 | 77.3 | 76 | 74.8 | 73.6 | 72.4 | 70.8 | 68.9 | 65.4 | 51.4 | 41.7 | 32.9 | 26.5 | 21.3 | 17.2 | 13.9 | 11.1 | 8.73
18Cr–8Ni | Forgings | SA–182 | F304H | … | >130 | 8 | 1 | 485 | 205 | 816 | HA–1 | G5, T7 | 138 | 138 | 134 | 130 | 126 | 122 | 119 | 118 | 115 | 114 | 111 | 109 | 107 | 105 | 103 | 101 | 99.3 | 98 | 93.3 | 79.6 | 65.4 | 51.4 | 41.7 | 32.9 | 26.5 | 21.3 | 17.2 | 13.9 | 11.1 | 8.73
18Cr–8Ni | Forgings | SA–182 | F304H | … | >130 | 8 | 1 | 485 | 205 | 816 | HA–1 | T8 | 138 | 138 | 126 | 113 | 107 | 103 | 95.7 | 89.9 | 85.9 | 84.1 | 82.2 | 80.5 | 79.2 | 77.3 | 76 | 74.8 | 73.6 | 72.4 | 70.8 | 68.9 | 65.4 | 51.4 | 41.7 | 32.9 | 26.5 | 21.3 | 17.2 | 13.9 | 11.1 | 8.73
18Cr–8Ni | Castings | SA–351 | CF3 | … | … | 8 | 1 | 485 | 205 | 427 | HA–3 | G1, G5, G16, G17, G19 | 138 | 138 | 134 | 130 | 126 | 122 | 119 | 118 | 115 | 114 | 111 | 109 | 107 | 105 | 103
18Cr–8Ni | Castings | SA–351 | CF3 | … | … | 8 | 1 | 485 | 205 | 427 | HA–3 | G1, G19 | 138 | 138 | 126 | 113 | 107 | 103 | 95.7 | 90 | 85.6 | 83.9 | 82.3 | 80.5 | 79.2 | 77.7 | 76.4
18Cr–8Ni | Castings | SA–351 | CF8 | … | … | 8 | 1 | 485 | 205 | NP | HA–1 | G1, G5, G12, G16, G17, G19, H1, T6 | 138 | 138 | 134 | 130 | 126 | 122 | 119 | 118 | 115 | 114 | 111 | 109 | 107 | 105 | 103 | 101 | 99.5 | 92.8 | 75.6 | 61.2 | 49 | 40.1 | 32.8 | 27.2 | 23.4 | 19.6 | 16.7 | 14.7 | 12.9 | 11
18Cr–8Ni | Castings | SA–351 | CF8 | … | … | 8 | 1 | 485 | 205 | 816 | HA–1 | G1, G12, G19, H1, T7 | 138 | 138 | 126 | 113 | 107 | 103 | 95.7 | 90 | 85.6 | 83.9 | 82.3 | 80.5 | 79.2 | 77.7 | 76.4 | 74.9 | 73.6 | 72.6 | 70 | 61.2 | 49 | 40.1 | 32.8 | 27.2 | 23.4 | 19.6 | 16.7 | 14.7 | 12.9 | 11
18Cr–8Ni | Castings | SA–351 | CF8 | … | … | 8 | 1 | 485 | 205 | 816 | HA–1 | G1, G5, G12, G19, T6 | 138 | 138 | 134 | 130 | 126 | 122 | 119 | 118 | 115 | 114 | 111 | 109 | 107 | 105 | 103 | 101 | 99.5 | 92.8 | 75.6 | 61.2 | 49 | 40.1 | 32.8 | 27.2 | 23.4 | 19.6 | 16.7 | 14.7 | 12.9 | 11
18Cr–8Ni | Smls. pipe | SA–376 | TP304 | … | ≥200 | 8 | 1 | 485 | 205 | 816 | HA–1 | G5, G12, S9, T7 | 138 | 138 | 134 | 130 | 126 | 122 | 119 | 118 | 115 | 114 | 111 | 109 | 107 | 105 | 103 | 101 | 99.3 | 98 | 93.3 | 79.6 | 65.4 | 51.4 | 41.7 | 32.9 | 26.5 | 21.3 | 17.2 | 13.9 | 11.1 | 8.73
18Cr–8Ni | Smls. pipe | SA–376 | TP304 | … | ≥200 | 8 | 1 | 485 | 205 | 816 | HA–1 | G12, S9, T8 | 138 | 138 | 126 | 113 | 107 | 103 | 95.7 | 89.9 | 85.9 | 84.1 | 82.2 | 80.5 | 79.2 | 77.3 | 76 | 74.8 | 73.6 | 72.4 | 70.8 | 68.9 | 65.4 | 51.4 | 41.7 | 32.9 | 26.5 | 21.3 | 17.2 | 13.9 | 11.1 | 8.73
18Cr–8Ni | Cast pipe | SA–451 | CPF3 | … | … | 8 | 1 | 485 | 205 | NP | HA–3 | G5, G16, G17, G19 | 138 | 138 | 134 | 130 | 126 | 122 | 119 | 118 | 115 | 114 | 111 | 109 | 107 | 105 | 103
18Cr–8Ni | Cast pipe | SA–451 | CPF8 | … | … | 8 | 1 | 485 | 205 | NP | HA–1 | G5, G16, G17, G19 | 138 | 138 | 134 | 130 | 126 | 122 | 119 | 118 | 115 | 114 | 111 | 109 | 107 | 105 | 103
18Cr–8Ni | Forgings | SA–965 | F304 | … | … | 8 | 1 | 485 | 205 | 816 | HA–1 | G5, G12, T7 | 138 | 138 | 134 | 130 | 126 | 122 | 119 | 118 | 115 | 114 | 111 | 109 | 107 | 105 | 103 | 101 | 99.3 | 98 | 93.3 | 79.6 | 65.4 | 51.4 | 41.7 | 32.9 | 26.5 | 21.3 | 17.2 | 13.9 | 11.1 | 8.73
18Cr–8Ni | Forgings | SA–965 | F304 | … | … | 8 | 1 | 485 | 205 | 816 | HA–1 | G12, T8 | 138 | 138 | 126 | 113 | 107 | 103 | 95.7 | 89.9 | 85.9 | 84.1 | 82.2 | 80.5 | 79.2 | 77.3 | 76 | 74.8 | 73.6 | 72.4 | 70.8 | 68.9 | 65.4 | 51.4 | 41.7 | 32.9 | 26.5 | 21.3 | 17.2 | 13.9 | 11.1 | 8.73
18Cr–8Ni | Forgings | SA–965 | F304H | … | … | 8 | 1 | 485 | 205 | 816 | HA–1 | G5, T7 | 138 | 138 | 134 | 130 | 126 | 122 | 119 | 118 | 115 | 114 | 111 | 109 | 107 | 105 | 103 | 101 | 99.3 | 98 | 93.3 | 79.6 | 65.4 | 51.4 | 41.7 | 32.9 | 26.5 | 21.3 | 17.2 | 13.9 | 11.1 | 8.73
18Cr–8Ni | Forgings | SA–965 | F304H | … | … | 8 | 1 | 485 | 205 | 816 | HA–1 | T8 | 138 | 138 | 126 | 113 | 107 | 103 | 95.7 | 89.9 | 85.9 | 84.1 | 82.2 | 80.5 | 79.2 | 77.3 | 76 | 74.8 | 73.6 | 72.4 | 70.8 | 68.9 | 65.4 | 51.4 | 41.7 | 32.9 | 26.5 | 21.3 | 17.2 | 13.9 | 11.1 | 8.73
18Cr–8Ni | Plate | SA/EN 10028–7 | X2CrNi18–9 | … | ≤75 | 8 | 1 | 500 | 200 | 550 | HA–3 | G5, G30, T4 | 133 | 133 | 133 | 133 | 133 | 133 | 127 | 119 | 113 | 111 | 109 | 107 | 106 | 105 | 103 | 101 | 72.5 | 60.2 | 49.5
18Cr–8Ni | Plate | SA/EN 10028–7 | X2CrNi18–9 | … | ≤75 | 8 | 1 | 500 | 200 | 550 | HA–3 | G30, T5 | 133 | 133 | 121 | 113 | 107 | 102 | 94.1 | 88.1 | 83.8 | 82.2 | 80.8 | 79.6 | 78.5 | 77.5 | 76.3 | 75.1 | 73.7 | 60.2 | 49.5
18Cr–8Ni | Forgings | SA–182 | F304 | … | ≤130 | 8 | 1 | 515 | 205 | 816 | HA–1 | G12, T8 | 138 | 138 | 126 | 113 | 107 | 103 | 95.7 | 89.9 | 85.9 | 84.1 | 82.2 | 80.5 | 79.2 | 77.3 | 76 | 74.8 | 73.6 | 72.4 | 70.8 | 68.9 | 65.4 | 51.4 | 41.7 | 32.9 | 26.5 | 21.3 | 17.2 | 13.9 | 11.1 | 8.73
18Cr–8Ni | Forgings | SA–182 | F304 | … | ≤130 | 8 | 1 | 515 | 205 | 816 | HA–1 | G5, G12, T7 | 138 | 138 | 138 | 137 | 134 | 130 | 126 | 122 | 116 | 114 | 111 | 109 | 107 | 105 | 103 | 101 | 99.3 | 98 | 93.3 | 79.6 | 65.4 | 51.4 | 41.7 | 32.9 | 26.5 | 21.3 | 17.2 | 13.9 | 11.1 | 8.73
18Cr–8Ni | Forgings | SA–182 | F304H | … | ≤130 | 8 | 1 | 515 | 205 | 816 | HA–1 | T8 | 138 | 138 | 126 | 113 | 107 | 103 | 95.7 | 89.9 | 85.9 | 84.1 | 82.2 | 80.5 | 79.2 | 77.3 | 76 | 74.8 | 73.6 | 72.4 | 70.8 | 68.9 | 65.4 | 51.4 | 41.7 | 32.9 | 26.5 | 21.3 | 17.2 | 13.9 | 11.1 | 8.73
18Cr–8Ni | Forgings | SA–182 | F304H | … | ≤130 | 8 | 1 | 515 | 205 | 816 | HA–1 | G5, T7 | 138 | 138 | 138 | 137 | 134 | 130 | 126 | 122 | 116 | 114 | 111 | 109 | 107 | 105 | 103 | 101 | 99.3 | 98 | 93.3 | 79.6 | 65.4 | 51.4 | 41.7 | 32.9 | 26.5 | 21.3 | 17.2 | 13.9 | 11.1 | 8.73
18Cr–8Ni | Smls. tube | SA–213 | TP304 | … | … | 8 | 1 | 515 | 205 | 816 | HA–1 | G12, T8 | 138 | 138 | 126 | 113 | 107 | 103 | 95.7 | 89.9 | 85.9 | 84.1 | 82.2 | 80.5 | 79.2 | 77.3 | 76 | 74.8 | 73.6 | 72.4 | 70.8 | 68.9 | 65.4 | 51.4 | 41.7 | 32.9 | 26.5 | 21.3 | 17.2 | 13.9 | 11.1 | 8.73
18Cr–8Ni | Smls. tube | SA–213 | TP304 | … | … | 8 | 1 | 515 | 205 | 816 | HA–1 | G5, G12, T7 | 138 | 138 | 138 | 137 | 134 | 130 | 126 | 122 | 116 | 114 | 111 | 109 | 107 | 105 | 103 | 101 | 99.3 | 98 | 93.3 | 79.6 | 65.4 | 51.4 | 41.7 | 32.9 | 26.5 | 21.3 | 17.2 | 13.9 | 11.1 | 8.73
18Cr–8Ni | Smls. tube | SA–213 | TP304H | … | … | 8 | 1 | 515 | 205 | 816 | HA–1 | T8 | 138 | 138 | 126 | 113 | 107 | 103 | 95.7 | 89.9 | 85.9 | 84.1 | 82.2 | 80.5 | 79.2 | 77.3 | 76 | 74.8 | 73.6 | 72.4 | 70.8 | 68.9 | 65.4 | 51.4 | 41.7 | 32.9 | 26.5 | 21.3 | 17.2 | 13.9 | 11.1 | 8.73
18Cr–8Ni | Smls. tube | SA–213 | TP304H | … | … | 8 | 1 | 515 | 205 | 816 | HA–1 | G5, T7 | 138 | 138 | 138 | 137 | 134 | 130 | 126 | 122 | 116 | 114 | 111 | 109 | 107 | 105 | 103 | 101 | 99.3 | 98 | 93.3 | 79.6 | 65.4 | 51.4 | 41.7 | 32.9 | 26.5 | 21.3 | 17.2 | 13.9 | 11.1 | 8.73
18Cr–8Ni | Plate | SA–240 | 302 | … | … | 8 | 1 | 515 | 205 | 399 | HA–1 | G5 | 138 | 138 | 138 | 137 | 134 | 130 | 126 | 122 | 116 | 114 | 111 | 109 | 107
18Cr–8Ni | Plate | SA–240 | 302 | … | … | 8 | 1 | 515 | 205 | 399 | HA–1 | … | 138 | 138 | 126 | 113 | 107 | 103 | 95.7 | 90 | 85.6 | 83.9 | 82.3 | 80.5 | 79.2
18Cr–8Ni | Plate | SA–240 | 304 | … | … | 8 | 1 | 515 | 205 | 816 | HA–1 | G12, T8 | 138 | 138 | 126 | 113 | 107 | 103 | 95.7 | 89.9 | 85.9 | 84.1 | 82.2 | 80.5 | 79.2 | 77.3 | 76 | 74.8 | 73.6 | 72.4 | 70.8 | 68.9 | 65.4 | 51.4 | 41.7 | 32.9 | 26.5 | 21.3 | 17.2 | 13.9 | 11.1 | 8.73
18Cr–8Ni | Plate | SA–240 | 304 | … | … | 8 | 1 | 515 | 205 | 816 | HA–1 | G5, G12, H1, T7 | 138 | 138 | 138 | 137 | 134 | 130 | 126 | 122 | 116 | 114 | 111 | 109 | 107 | 105 | 103 | 101 | 99.3 | 98 | 93.3 | 79.6 | 65.4 | 51.4 | 41.7 | 32.9 | 26.5 | 21.3 | 17.2 | 13.9 | 11.1 | 8.73
18Cr–8Ni | Plate | SA–240 | 304H | … | … | 8 | 1 | 515 | 205 | 816 | HA–1 | G5, T7 | 138 | 138 | 138 | 137 | 134 | 130 | 126 | 122 | 116 | 114 | 111 | 109 | 107 | 105 | 103 | 101 | 99.3 | 98 | 93.3 | 79.6 | 65.4 | 51.4 | 41.7 | 32.9 | 26.5 | 21.3 | 17.2 | 13.9 | 11.1 | 8.73
18Cr–8Ni | Plate | SA–240 | 304H | … | … | 8 | 1 | 515 | 205 | 816 | HA–1 | T8 | 138 | 138 | 126 | 113 | 107 | 103 | 95.7 | 89.9 | 85.9 | 84.1 | 82.2 | 80.5 | 79.2 | 77.3 | 76 | 74.8 | 73.6 | 72.4 | 70.8 | 68.9 | 65.4 | 51.4 | 41.7 | 32.9 | 26.5 | 21.3 | 17.2 | 13.9 | 11.1 | 8.73
18Cr–8Ni | Wld. tube | SA–249 | TP304 | … | … | 8 | 1 | 515 | 205 | NP | HA–1 | G12, T8, W13 | 138 | 138 | 126 | 113 | 107 | 103 | 95.7 | 89.9 | 85.9 | 84.1 | 82.2 | 80.5 | 79.2 | 77.3 | 76 | 74.8 | 73.6 | 72.4 | 70.8 | 68.9 | 65.4 | 51.4 | 41.7 | 32.9 | 26.5 | 21.3 | 17.2 | 13.9 | 11.1 | 8.73
18Cr–8Ni | Wld. tube | SA–249 | TP304 | … | … | 8 | 1 | 515 | 205 | NP | HA–1 | G5, G12, T7, W12, W13 | 138 | 138 | 138 | 137 | 134 | 130 | 126 | 122 | 116 | 114 | 111 | 109 | 107 | 105 | 103 | 101 | 99.3 | 98 | 93.3 | 79.6 | 65.4 | 51.4 | 41.7 | 32.9 | 26.5 | 21.3 | 17.2 | 13.9 | 11.1 | 8.73
18Cr–8Ni | Wld. tube | SA–249 | TP304 | … | … | 8 | 1 | 515 | 205 | 816 | HA–1 | G3, G5, G12, G24, T7 | 117 | 117 | 117 | 117 | 114 | 111 | 107 | 103 | 98.5 | 96.5 | 94.7 | 92.8 | 90.9 | 89.1 | 87.1 | 85.9 | 84 | 83.2 | 79 | 67.3 | 55.4 | 44.1 | 35.5 | 28 | 22.2 | 18.2 | 15 | 12.3 | 9.83 | 7.33
18Cr–8Ni | Wld. tube | SA–249 | TP304 | … | … | 8 | 1 | 515 | 205 | 816 | HA–1 | G3, G12, G24, T8 | 117 | 117 | 107 | 96.2 | 91.2 | 87.4 | 81.1 | 76.6 | 72.7 | 71.2 | 70 | 68.8 | 67.5 | 66.3 | 65 | 63.8 | 62.6 | 61.3 | 60.1 | 58.6 | 55.4 | 44.1 | 35.5 | 28 | 22.2 | 18.2 | 15 | 12.3 | 9.83 | 7.33
18Cr–8Ni | Wld. tube | SA–249 | TP304H | … | … | 8 | 1 | 515 | 205 | NP | HA–1 | T8, W13 | 138 | 138 | 126 | 113 | 107 | 103 | 95.7 | 89.9 | 85.9 | 84.1 | 82.2 | 80.5 | 79.2 | 77.3 | 76 | 74.8 | 73.6 | 72.4 | 70.8 | 68.9 | 65.4 | 51.4 | 41.7 | 32.9 | 26.5 | 21.3 | 17.2 | 13.9 | 11.1 | 8.73
18Cr–8Ni | Wld. tube | SA–249 | TP304H | … | … | 8 | 1 | 515 | 205 | NP | HA–1 | G5, T7, W12, W13 | 138 | 138 | 138 | 137 | 134 | 130 | 126 | 122 | 116 | 114 | 111 | 109 | 107 | 105 | 103 | 101 | 99.3 | 98 | 93.3 | 79.6 | 65.4 | 51.4 | 41.7 | 32.9 | 26.5 | 21.3 | 17.2 | 13.9 | 11.1 | 8.73
18Cr–8Ni | Wld. tube | SA–249 | TP304H | … | … | 8 | 1 | 515 | 205 | 816 | HA–1 | G3, G5, G24, T7 | 117 | 117 | 117 | 117 | 114 | 111 | 107 | 103 | 98.5 | 96.5 | 94.7 | 92.8 | 90.9 | 89.1 | 87.1 | 85.9 | 84 | 83.2 | 79 | 67.3 | 55.4 | 44.1 | 35.5 | 28 | 22.2 | 18.2 | 15 | 12.3 | 9.83 | 7.33
18Cr–8Ni | Wld. tube | SA–249 | TP304H | … | … | 8 | 1 | 515 | 205 | 816 | HA–1 | G3, G24, T8 | 117 | 117 | 107 | 96.2 | 91.2 | 87.4 | 81.1 | 76.6 | 72.7 | 71.2 | 70 | 68.8 | 67.5 | 66.3 | 65 | 63.8 | 62.6 | 61.3 | 60.1 | 58.6 | 55.4 | 44.1 | 35.5 | 28 | 22.2 | 18.2 | 15 | 12.3 | 9.83 | 7.33
18Cr–8Ni | Smls. & wld. pipe | SA–312 | TP304 | … | … | 8 | 1 | 515 | 205 | 816 | HA–1 | G5, G12, T7, W12, W13, W14 | 138 | 138 | 138 | 137 | 134 | 130 | 126 | 122 | 116 | 114 | 111 | 109 | 107 | 105 | 103 | 101 | 99.3 | 98 | 93.3 | 79.6 | 65.4 | 51.4 | 41.7 | 32.9 | 26.5 | 21.3 | 17.2 | 13.9 | 11.1 | 8.73
18Cr–8Ni | Smls. & wld. pipe | SA–312 | TP304 | … | … | 8 | 1 | 515 | 205 | 816 | HA–1 | G12, T8, W13, W14 | 138 | 138 | 126 | 113 | 107 | 103 | 95.7 | 89.9 | 85.9 | 84.1 | 82.2 | 80.5 | 79.2 | 77.3 | 76 | 74.8 | 73.6 | 72.4 | 70.8 | 68.9 | 65.4 | 51.4 | 41.7 | 32.9 | 26.5 | 21.3 | 17.2 | 13.9 | 11.1 | 8.73
18Cr–8Ni | Wld. pipe | SA–312 | TP304 | … | … | 8 | 1 | 515 | 205 | 816 | HA–1 | G3, G5, G12, G24, T7 | 117 | 117 | 117 | 117 | 114 | 111 | 107 | 103 | 98.5 | 96.5 | 94.7 | 92.8 | 90.9 | 89.1 | 87.1 | 85.9 | 84 | 83.2 | 79 | 67.3 | 55.4 | 44.1 | 35.5 | 28 | 22.2 | 18.2 | 15 | 12.3 | 9.83 | 7.33
18Cr–8Ni | Wld. pipe | SA–312 | TP304 | … | … | 8 | 1 | 515 | 205 | 816 | HA–1 | G3, G12, G24, T8 | 117 | 117 | 107 | 96.2 | 91.2 | 87.4 | 81.1 | 76.6 | 72.7 | 71.2 | 70 | 68.8 | 67.5 | 66.3 | 65 | 63.8 | 62.6 | 61.3 | 60.1 | 58.6 | 55.4 | 44.1 | 35.5 | 28 | 22.2 | 18.2 | 15 | 12.3 | 9.83 | 7.33
18Cr–8Ni | Smls. & wld. pipe | SA–312 | TP304H | … | … | 8 | 1 | 515 | 205 | 816 | HA–1 | G5, T7, W12, W13, W14 | 138 | 138 | 138 | 137 | 134 | 130 | 126 | 122 | 116 | 114 | 111 | 109 | 107 | 105 | 103 | 101 | 99.3 | 98 | 93.3 | 79.6 | 65.4 | 51.4 | 41.7 | 32.9 | 26.5 | 21.3 | 17.2 | 13.9 | 11.1 | 8.73
18Cr–8Ni | Smls. & wld. pipe | SA–312 | TP304H | … | … | 8 | 1 | 515 | 205 | 816 | HA–1 | T8, W13, W14 | 138 | 138 | 126 | 113 | 107 | 103 | 95.7 | 89.9 | 85.9 | 84.1 | 82.2 | 80.5 | 79.2 | 77.3 | 76 | 74.8 | 73.6 | 72.4 | 70.8 | 68.9 | 65.4 | 51.4 | 41.7 | 32.9 | 26.5 | 21.3 | 17.2 | 13.9 | 11.1 | 8.73
18Cr–8Ni | Wld. pipe | SA–312 | TP304H | … | … | 8 | 1 | 515 | 205 | 816 | HA–1 | G3, G5, G24, T7 | 117 | 117 | 117 | 117 | 114 | 111 | 107 | 103 | 98.5 | 96.5 | 94.7 | 92.8 | 90.9 | 89.1 | 87.1 | 85.9 | 84 | 83.2 | 79 | 67.3 | 55.4 | 44.1 | 35.5 | 28 | 22.2 | 18.2 | 15 | 12.3 | 9.83 | 7.33
18Cr–8Ni | Wld. pipe | SA–312 | TP304H | … | … | 8 | 1 | 515 | 205 | 816 | HA–1 | G3, G24, T8 | 117 | 117 | 107 | 96.2 | 91.2 | 87.4 | 81.1 | 76.6 | 72.7 | 71.2 | 70 | 68.8 | 67.5 | 66.3 | 65 | 63.8 | 62.6 | 61.3 | 60.1 | 58.6 | 55.4 | 44.1 | 35.5 | 28 | 22.2 | 18.2 | 15 | 12.3 | 9.83 | 7.33
18Cr–8Ni | Wld. pipe | SA–358 | 304 | 1 | … | 8 | 1 | 515 | 205 | NP | HA–1 | G5, W12 | 138 | 138 | 138 | 137 | 134 | 130 | 126 | 122 | 116 | 114 | 111 | 109 | 107 | 105 | 103
18Cr–8Ni | Wld. pipe | SA–358 | 304H | 1 | … | 8 | 1 | 515 | 205 | NP | HA–1 | G5, W12 | 138 | 138 | 138 | 137 | 134 | 130 | 126 | 122 | 116 | 114 | 111 | 109 | 107 | 105 | 103
18Cr–8Ni | Wld. pipe | SA–358 | 304LN | 1 | … | 8 | 1 | 515 | 205 | NP | HA–1 | G5, W12 | 138 | 138 | 138 | 137 | 134 | 130 | 126 | 122 | 116 | 114 | 111 | 109 | 107 | 105 | 103
18Cr–8Ni | Smls. pipe | SA–376 | TP304 | … | <200 | 8 | 1 | 515 | 205 | 816 | HA–1 | G5, G12, H1, S11, T7 | 138 | 138 | 138 | 137 | 134 | 130 | 126 | 122 | 116 | 114 | 111 | 109 | 107 | 105 | 103 | 101 | 99.3 | 98 | 93.3 | 79.6 | 65.4 | 51.4 | 41.7 | 32.9 | 26.5 | 21.3 | 17.2 | 13.9 | 11.1 | 8.73
18Cr–8Ni | Smls. pipe | SA–376 | TP304 | … | <200 | 8 | 1 | 515 | 205 | 816 | HA–1 | G12, H1, S11, T8 | 138 | 138 | 126 | 113 | 107 | 103 | 95.7 | 89.9 | 85.9 | 84.1 | 82.2 | 80.5 | 79.2 | 77.3 | 76 | 74.8 | 73.6 | 72.4 | 70.8 | 68.9 | 65.4 | 51.4 | 41.7 | 32.9 | 26.5 | 21.3 | 17.2 | 13.9 | 11.1 | 8.73
18Cr–8Ni | Smls. pipe | SA–376 | TP304H | … | … | 8 | 1 | 515 | 205 | 816 | HA–1 | G5, H1, T7 | 138 | 138 | 138 | 137 | 134 | 130 | 126 | 122 | 116 | 114 | 111 | 109 | 107 | 105 | 103 | 101 | 99.3 | 98 | 93.3 | 79.6 | 65.4 | 51.4 | 41.7 | 32.9 | 26.5 | 21.3 | 17.2 | 13.9 | 11.1 | 8.73
18Cr–8Ni | Smls. pipe | SA–376 | TP304H | … | … | 8 | 1 | 515 | 205 | 816 | HA–1 | H1, T8 | 138 | 138 | 126 | 113 | 107 | 103 | 95.7 | 89.9 | 85.9 | 84.1 | 82.2 | 80.5 | 79.2 | 77.3 | 76 | 74.8 | 73.6 | 72.4 | 70.8 | 68.9 | 65.4 | 51.4 | 41.7 | 32.9 | 26.5 | 21.3 | 17.2 | 13.9 | 11.1 | 8.73
18Cr–8Ni | Smls. & wld. fittings | SA–403 | 304 | … | … | 8 | 1 | 515 | 205 | 816 | HA–1 | G5, G12, T7, W12, W14 | 138 | 138 | 138 | 137 | 134 | 130 | 126 | 122 | 116 | 114 | 111 | 109 | 107 | 105 | 103 | 101 | 99.3 | 98 | 93.3 | 79.6 | 65.4 | 51.4 | 41.7 | 32.9 | 26.5 | 21.3 | 17.2 | 13.9 | 11.1 | 8.73
18Cr–8Ni | Smls. & wld. fittings | SA–403 | 304H | … | … | 8 | 1 | 515 | 205 | 816 | HA–1 | G5, T7, W12, W14 | 138 | 138 | 138 | 137 | 134 | 130 | 126 | 122 | 116 | 114 | 111 | 109 | 107 | 105 | 103 | 101 | 99.3 | 98 | 93.3 | 79.6 | 65.4 | 51.4 | 41.7 | 32.9 | 26.5 | 21.3 | 17.2 | 13.9 | 11.1 | 8.73
18Cr–8Ni | Wld. pipe | SA–409 | TP304 | … | … | 8 | 1 | 515 | 205 | NP | HA–1 | G5, W12 | 138 | 138 | 138 | 137 | 134 | 130 | 126 | 122 | 116 | 114 | 111 | 109 | 107 | 105 | 103
18Cr–8Ni | Bar | SA–479 | 302 | … | … | 8 | 1 | 515 | 205 | 399 | HA–1 | G5, G24 | 138 | 138 | 138 | 137 | 134 | 130 | 126 | 122 | 116 | 114 | 111 | 109 | 107 | 105 | 103
18Cr–8Ni | Bar | SA–479 | 302 | … | … | 8 | 1 | 515 | 205 | 399 | HA–1 | G22 | 138 | 138 | 126 | 113 | 107 | 103 | 95.7 | 90 | 85.6 | 83.9 | 82.3 | 80.5 | 79.2
18Cr–8Ni | Bar | SA–479 | 304 | … | … | 8 | 1 | 515 | 205 | 816 | HA–1 | G5, G12, G22, T7 | 138 | 138 | 138 | 137 | 134 | 130 | 126 | 122 | 116 | 114 | 111 | 109 | 107 | 105 | 103 | 101 | 99.3 | 98 | 93.3 | 79.6 | 65.4 | 51.4 | 41.7 | 32.9 | 26.5 | 21.3 | 17.2 | 13.9 | 11.1 | 8.73
18Cr–8Ni | Bar | SA–479 | 304 | … | … | 8 | 1 | 515 | 205 | 816 | HA–1 | G12, G22, T8 | 138 | 138 | 126 | 113 | 107 | 103 | 95.7 | 89.9 | 85.9 | 84.1 | 82.2 | 80.5 | 79.2 | 77.3 | 76 | 74.8 | 73.6 | 72.4 | 70.8 | 68.9 | 65.4 | 51.4 | 41.7 | 32.9 | 26.5 | 21.3 | 17.2 | 13.9 | 11.1 | 8.73
18Cr–8Ni | Bar | SA–479 | 304H | … | … | 8 | 1 | 515 | 205 | 816 | HA–1 | G5, G22, T7 | 138 | 138 | 138 | 137 | 134 | 130 | 126 | 122 | 116 | 114 | 111 | 109 | 107 | 105 | 103 | 101 | 99.3 | 98 | 93.3 | 79.6 | 65.4 | 51.4 | 41.7 | 32.9 | 26.5 | 21.3 | 17.2 | 13.9 | 11.1 | 8.73
18Cr–8Ni | Bar | SA–479 | 304H | … | … | 8 | 1 | 515 | 205 | 816 | HA–1 | G22, T8 | 138 | 138 | 126 | 113 | 107 | 103 | 95.7 | 89.9 | 85.9 | 84.1 | 82.2 | 80.5 | 79.2 | 77.3 | 76 | 74.8 | 73.6 | 72.4 | 70.8 | 68.9 | 65.4 | 51.4 | 41.7 | 32.9 | 26.5 | 21.3 | 17.2 | 13.9 | 11.1 | 8.73
18Cr–8Ni | Wld. tube | SA–688 | TP304 | … | … | 8 | 1 | 515 | 205 | NP | HA–1 | G5, W12 | 138 | 138 | 138 | 137 | 134 | 130 | 126 | 122 | 116 | 114 | 111 | 109 | 107 | 105 | 103
18Cr–8Ni | Wld. tube | SA–688 | TP304 | … | … | 8 | 1 | 515 | 205 | 816 | HA–1 | G5, G12, G24, T7 | 117 | 117 | 117 | 117 | 114 | 111 | 107 | 103 | 98.5 | 96.5 | 94.7 | 92.8 | 90.9 | 89.1 | 87.1 | 85.9 | 84 | 83.2 | 79 | 67.3 | 55.4 | 44.1 | 35.5 | 28 | 22.2 | 18.2 | 15 | 12.3 | 9.83 | 7.33
18Cr–8Ni | Wld. tube | SA–688 | TP304 | … | … | 8 | 1 | 515 | 205 | 816 | HA–1 | G12, G24, T8 | 117 | 117 | 107 | 96.2 | 91.2 | 87.4 | 81.1 | 76.6 | 72.7 | 71.2 | 70 | 68.8 | 67.5 | 66.3 | 65 | 63.8 | 62.6 | 61.3 | 60.1 | 58.6 | 55.4 | 44.1 | 35.5 | 28 | 22.2 | 18.2 | 15 | 12.3 | 9.83 | 7.33
18Cr–8Ni | Wld. pipe | SA–813 | TP304 | … | … | 8 | 1 | 515 | 205 | NP | HA–1 | G5, W12 | 138 | 138 | 138 | 137 | 134 | 130 | 126 | 122 | 116 | 114 | 111 | 109 | 107 | 105 | 103
18Cr–8Ni | Wld. pipe | SA–813 | TP304H | … | … | 8 | 1 | 515 | 205 | NP | HA–1 | G5, W12 | 138 | 138 | 138 | 137 | 134 | 130 | 126 | 122 | 116 | 114 | 111 | 109 | 107 | 105 | 103
18Cr–8Ni | Wld. pipe | SA–814 | TP304 | … | … | 8 | 1 | 515 | 205 | NP | HA–1 | G5, W12 | 138 | 138 | 138 | 137 | 134 | 130 | 126 | 122 | 116 | 114 | 111 | 109 | 107 | 105 | 103
18Cr–8Ni | Wld. pipe | SA–814 | TP304H | … | … | 8 | 1 | 515 | 205 | NP | HA–1 | G5, W12 | 138 | 138 | 138 | 137 | 134 | 130 | 126 | 122 | 116 | 114 | 111 | 109 | 107 | 105 | 103
18Cr–8Ni | Bar | SA/JIS G4303 | SUS302 | … | … | 8 | 1 | 520 | 205 | 399 | HA–1 | G5, G24 | 138 | 138 | 138 | 137 | 134 | 130 | 126 | 122 | 116 | 114 | 111 | 109 | 107 | 105 | 103
18Cr–8Ni | Bar | SA/JIS G4303 | SUS304 | … | … | 8 | 1 | 520 | 205 | 816 | HA–1 | G5, G12, G22, T7 | 138 | 138 | 138 | 137 | 134 | 130 | 126 | 122 | 116 | 114 | 111 | 109 | 107 | 105 | 103 | 101 | 99.3 | 98 | 93.3 | 79.6 | 65.4 | 51.4 | 41.7 | 32.9 | 26.5 | 21.3 | 17.2 | 13.9 | 11.1 | 8.73
18Cr–8Ni | Plate | SA/EN 10028–7 | X5CrNi18–10 | … | ≤75 | 8 | 1 | 520 | 210 | 550 | HA–1 | G5, G12, G30, H1 | 140 | 140 | 140 | 140 | 140 | 140 | 131 | 123 | 118 | 115 | 113 | 111 | 108 | 106 | 105 | 103 | 101 | 98.8 | 96.8
18Cr–8Ni | Plate | SA/EN 10028–7 | X5CrNi18–10 | … | ≤75 | 8 | 1 | 520 | 210 | 550 | HA–1 | G12, G30 | 140 | 140 | 124 | 115 | 109 | 105 | 97.1 | 91.5 | 87.1 | 85.2 | 83.5 | 81.9 | 80.3 | 78.9 | 77.4 | 76 | 74.6 | 73.2 | 71.7
18Cr–8Ni | Castings | SA–351 | CF3A | … | … | 8 | 1 | 530 | 240 | 371 | HA–3 | G1, G5, G16, G17, G19 | 152 | 152 | 148 | 142 | 138 | 134 | 130 | 128 | 128 | 128 | 128 | 127
18Cr–8Ni | Castings | SA–351 | CF3A | … | … | 8 | 1 | 530 | 240 | 371 | HA–3 | G1, G19 | 152 | 152 | 143 | 133 | 126 | 120 | 112 | 105 | 100 | 97.9 | 96 | 94.2
18Cr–8Ni | Castings | SA–351 | CF8A | … | … | 8 | 1 | 530 | 240 | 343 | HA–1 | G1, G5, G16, G17, G19 | 152 | 152 | 148 | 142 | 138 | 134 | 130 | 128 | 128 | 128 | 128
18Cr–8Ni | Castings | SA–351 | CF8A | … | … | 8 | 1 | 530 | 240 | 343 | HA–1 | G1, G19 | 152 | 152 | 143 | 133 | 126 | 120 | 112 | 105 | 100 | 97.9 | 96
18Cr–8Ni | Cast pipe | SA–451 | CPF3A | … | … | 8 | 1 | 530 | 240 | NP | HA–3 | G5, G16, G17, G19 | 152 | 152 | 148 | 142 | 138 | 134 | 130 | 128 | 128 | 128 | 128
18Cr–8Ni | Cast pipe | SA–451 | CPF8A | … | … | 8 | 1 | 530 | 240 | NP | HA–1 | G5, G16, G17, G19 | 152 | 152 | 148 | 142 | 138 | 134 | 130 | 128 | 128 | 128 | 128
18Cr–8Ni–N | Forgings | SA–182 | F304LN | … | >130 | 8 | 1 | 485 | 205 | 427 | HA–1 | G5 | 138 | 138 | 134 | 130 | 126 | 122 | 119 | 118 | 115 | 114 | 111 | 109 | 107 | 105 | 103
18Cr–8Ni–N | Forgings | SA–965 | F304LN | … | … | 8 | 1 | 485 | 205 | 427 | HA–1 | G5 | 138 | 138 | 134 | 130 | 126 | 122 | 119 | 118 | 115 | 114 | 111 | 109 | 107 | 105 | 103
18Cr–8Ni–N | Forgings | SA–182 | F304LN | … | ≤130 | 8 | 1 | 515 | 205 | 427 | HA–1 | G5 | 138 | 138 | 138 | 137 | 134 | 130 | 126 | 122 | 116 | 114 | 111 | 109 | 107 | 105 | 103
18Cr–8Ni–N | Smls. tube | SA–213 | TP304LN | … | … | 8 | 1 | 515 | 205 | 427 | HA–1 | G5 | 138 | 138 | 138 | 137 | 134 | 130 | 126 | 122 | 116 | 114 | 111 | 109 | 107 | 105 | 103
18Cr–8Ni–N | Plate | SA–240 | 304LN | … | … | 8 | 1 | 515 | 205 | 427 | HA–1 | G5 | 138 | 138 | 138 | 137 | 134 | 130 | 126 | 122 | 116 | 114 | 111 | 109 | 107 | 105 | 103
18Cr–8Ni–N | Wld. tube | SA–249 | TP304LN | … | … | 8 | 1 | 515 | 205 | 427 | HA–1 | G5, W12, W14 | 138 | 138 | 138 | 137 | 134 | 130 | 126 | 122 | 116 | 114 | 111 | 109 | 107 | 105 | 103
18Cr–8Ni–N | Smls. & wld. pipe | SA–312 | TP304LN | … | … | 8 | 1 | 515 | 205 | 427 | HA–1 | G5, W12, W14 | 138 | 138 | 138 | 137 | 134 | 130 | 126 | 122 | 116 | 114 | 111 | 109 | 107 | 105 | 103
18Cr–8Ni–N | Smls. pipe | SA–376 | TP304LN | … | … | 8 | 1 | 515 | 205 | 427 | HA–1 | G5 | 138 | 138 | 138 | 137 | 134 | 130 | 126 | 122 | 116 | 114 | 111 | 109 | 107 | 105 | 103
18Cr–8Ni–N | Smls. & wld. fittings | SA–403 | 304LN | WP | … | 8 | 1 | 515 | 205 | 427 | HA–1 | G5, W12, W14 | 138 | 138 | 138 | 137 | 134 | 130 | 126 | 122 | 116 | 114 | 111 | 109 | 107 | 105 | 103
18Cr–8Ni–N | Bar | SA–479 | 304LN | … | … | 8 | 1 | 515 | 205 | 427 | HA–1 | G5 | 138 | 138 | 138 | 137 | 134 | 130 | 126 | 122 | 116 | 114 | 111 | 109 | 107 | 105 | 103
18Cr–8Ni–N | Wld. tube | SA–688 | TP304LN | … | … | 8 | 1 | 515 | 205 | 427 | HA–1 | G5, W12, W14 | 138 | 138 | 138 | 137 | 134 | 130 | 126 | 122 | 116 | 114 | 111 | 109 | 107 | 105 | 103
18Cr–8Ni–N | Wld. pipe | SA–813 | TP304LN | … | … | 8 | 1 | 515 | 205 | 427 | HA–1 | G5, W12, W14 | 138 | 138 | 138 | 137 | 134 | 130 | 126 | 122 | 116 | 114 | 111 | 109 | 107 | 105 | 103
18Cr–8Ni–N | Wld. pipe | SA–814 | TP304LN | … | … | 8 | 1 | 515 | 205 | 427 | HA–1 | G5, W12, W14 | 138 | 138 | 138 | 137 | 134 | 130 | 126 | 122 | 116 | 114 | 111 | 109 | 107 | 105 | 103
18Cr–8Ni–N | Forgings | SA–182 | F304N | … | … | 8 | 1 | 550 | 240 | NP | HA–1 | G5 | 158 | 158 | 158 | 158 | 154 | 149 | 141 | 132 | 125 | 122 | 120 | 118 | 116 | 115 | 113
18Cr–8Ni–N | Smls. tube | SA–213 | TP304N | … | … | 8 | 1 | 550 | 240 | 649 | HA–1 | G5, G12, T7 | 158 | 158 | 158 | 158 | 154 | 149 | 141 | 132 | 125 | 122 | 120 | 118 | 116 | 115 | 113 | 111 | 109 | 106 | 98.3 | 78.6 | 64.3 | 51.4 | 41.6
18Cr–8Ni–N | Smls. tube | SA–213 | TP304N | … | … | 8 | 1 | 550 | 240 | 649 | HA–1 | G12, T8 | 158 | 158 | 144 | 129 | 121 | 115 | 105 | 97.6 | 92.9 | 90.9 | 89.3 | 88 | 86.1 | 84.9 | 83.7 | 81.8 | 80.5 | 78.8 | 77.3 | 74 | 64.3 | 51.4 | 41.6
18Cr–8Ni–N | Plate | SA–240 | 304N | … | … | 8 | 1 | 550 | 240 | 649 | HA–1 | G5, G12, T7 | 158 | 158 | 158 | 158 | 154 | 149 | 141 | 132 | 125 | 122 | 120 | 118 | 116 | 115 | 113 | 111 | 109 | 106 | 98.3 | 78.6 | 64.3 | 51.4 | 41.6
18Cr–8Ni–N | Plate | SA–240 | 304N | … | … | 8 | 1 | 550 | 240 | 649 | HA–1 | G12, T8 | 158 | 158 | 144 | 129 | 121 | 115 | 105 | 97.6 | 92.9 | 90.9 | 89.3 | 88 | 86.1 | 84.9 | 83.7 | 81.8 | 80.5 | 78.8 | 77.3 | 74 | 64.3 | 51.4 | 41.6
18Cr–8Ni–N | Wld. tube | SA–249 | TP304N | … | … | 8 | 1 | 550 | 240 | NP | HA–1 | G5, G12, T7, W13 | 158 | 158 | 158 | 158 | 154 | 149 | 141 | 132 | 125 | 122 | 120 | 118 | 116 | 115 | 113 | 111 | 109 | 106 | 98.3 | 78.6 | 64.3 | 51.4 | 41.6
18Cr–8Ni–N | Wld. tube | SA–249 | TP304N | … | … | 8 | 1 | 550 | 240 | NP | HA–1 | G12, T8, W13 | 158 | 158 | 144 | 129 | 121 | 115 | 105 | 97.6 | 92.9 | 90.9 | 89.3 | 88 | 86.1 | 84.9 | 83.7 | 81.8 | 80.5 | 78.8 | 77.3 | 74 | 64.3 | 51.4 | 41.6
18Cr–8Ni–N | Wld. tube | SA–249 | TP304N | … | … | 8 | 1 | 550 | 240 | NP | HA–1 | G3, G5, G12, T5 | 134 | 134 | 134 | 133 | 131 | 127 | 120 | 112 | 106 | 104 | 102 | 100 | 99.2 | 97.4 | 95.4 | 94.2 | 92.5 | 90.5 | 83.9 | 66.4 | 54.5 | 44.1 | 35.5
18Cr–8Ni–N | Wld. tube | SA–249 | TP304N | … | … | 8 | 1 | 550 | 240 | 649 | HA–1 | G3, G12, G24, T8 | 134 | 134 | 122 | 110 | 103 | 97.7 | 88.9 | 82.9 | 79.1 | 77.2 | 75.5 | 74.3 | 73 | 72.4 | 71.3 | 69.4 | 68 | 66.7 | 65.9 | 63 | 54.5 | 44.1 | 35.5
18Cr–8Ni–N | Wld. tube | SA–249 | TP304N | … | … | 8 | 1 | 550 | 240 | 649 | HA–1 | G5, G12, G24, T5 | 134 | 134 | 134 | 133 | 131 | 127 | 120 | 112 | 106 | 104 | 102 | 100 | 99.2 | 97.4 | 95.4 | 94.2 | 92.5 | 90.5 | 83.9 | 66.4 | 54.5 | 44.1 | 35.5
18Cr–8Ni–N | Smls. & wld. pipe | SA–312 | TP304N | … | … | 8 | 1 | 550 | 240 | 649 | HA–1 | G5, G12, T7, W12, W13, W14 | 158 | 158 | 158 | 158 | 154 | 149 | 141 | 132 | 125 | 122 | 120 | 118 | 116 | 115 | 113 | 111 | 109 | 106 | 98.3 | 78.6 | 64.3 | 51.4 | 41.6
18Cr–8Ni–N | Smls. & wld. pipe | SA–312 | TP304N | … | … | 8 | 1 | 550 | 240 | 649 | HA–1 | G12, T8, W13, W14 | 158 | 158 | 144 | 129 | 121 | 115 | 105 | 97.6 | 92.9 | 90.9 | 89.3 | 88 | 86.1 | 84.9 | 83.7 | 81.8 | 80.5 | 78.8 | 77.3 | 74 | 64.3 | 51.4 | 41.6
18Cr–8Ni–N | Wld. pipe | SA–312 | TP304N | … | … | 8 | 1 | 550 | 240 | 649 | HA–1 | G3, G5, G12, G24, T5 | 134 | 134 | 134 | 133 | 131 | 127 | 120 | 112 | 106 | 104 | 102 | 100 | 99.2 | 97.4 | 95.4 | 94.2 | 92.5 | 90.5 | 83.9 | 66.4 | 54.5 | 44.1 | 35.5
18Cr–8Ni–N | Wld. pipe | SA–312 | TP304N | … | … | 8 | 1 | 550 | 240 | 649 | HA–1 | G3, G12, G24, T8 | 134 | 134 | 122 | 110 | 103 | 97.7 | 88.9 | 82.9 | 79.1 | 77.2 | 75.5 | 74.3 | 73 | 72.4 | 71.3 | 69.4 | 68 | 66.7 | 65.9 | 63 | 54.5 | 44.1 | 35.5
18Cr–8Ni–N | Wld. pipe | SA–358 | 304N | 1 | … | 8 | 1 | 550 | 240 | NP | HA–1 | G5, W12 | 158 | 158 | 158 | 158 | 154 | 149 | 141 | 132 | 125 | 122 | 120 | 118 | 116 | 115 | 113
18Cr–8Ni–N | Smls. pipe | SA–376 | TP304N | … | … | 8 | 1 | 550 | 240 | 649 | HA–1 | G5, G12, H1, T7 | 158 | 158 | 158 | 158 | 154 | 149 | 141 | 132 | 125 | 122 | 120 | 118 | 116 | 115 | 113 | 111 | 109 | 106 | 98.3 | 78.6 | 64.3 | 51.4 | 41.6
18Cr–8Ni–N | Smls. pipe | SA–376 | TP304N | … | … | 8 | 1 | 550 | 240 | 649 | HA–1 | G12, H1, T8 | 158 | 158 | 144 | 129 | 121 | 115 | 105 | 97.6 | 92.9 | 90.9 | 89.3 | 88 | 86.1 | 84.9 | 83.7 | 81.8 | 80.5 | 78.8 | 77.3 | 74 | 64.3 | 51.4 | 41.6
18Cr–8Ni–N | Smls. & wld. fittings | SA–403 | 304N | … | … | 8 | 1 | 550 | 240 | 649 | HA–1 | G5, T7, W12, W14 | 158 | 158 | 158 | 158 | 154 | 149 | 141 | 132 | 125 | 122 | 120 | 118 | 116 | 115 | 113 | 111 | 109 | 106 | 98.3 | 78.6 | 64.3 | 51.4 | 41.6
18Cr–8Ni–N | Bar | SA–479 | 304N | … | … | 8 | 1 | 550 | 240 | NP | HA–1 | G12, T8 | 158 | 158 | 144 | 129 | 121 | 115 | 105 | 97.6 | 92.9 | 90.9 | 89.3 | 88 | 86.1 | 84.9 | 83.7 | 81.8 | 80.5 | 78.8 | 77.3 | 74 | 64.3 | 51.4 | 41.6
18Cr–8Ni–N | Bar | SA–479 | 304N | … | … | 8 | 1 | 550 | 240 | NP | HA–1 | G5, G12, T7 | 158 | 158 | 158 | 158 | 154 | 149 | 141 | 132 | 125 | 122 | 120 | 118 | 116 | 115 | 113 | 111 | 109 | 106 | 98.3 | 78.6 | 64.3 | 51.4 | 41.6
18Cr–8Ni–N | Wld. tube | SA–688 | TP304N | … | … | 8 | 1 | 550 | 240 | NP | HA–1 | G5, W12 | 158 | 158 | 158 | 158 | 154 | 149 | 141 | 132 | 125 | 122 | 120 | 118 | 116 | 115 | 113
18Cr–8Ni–N | Wld. tube | SA–688 | TP304N | … | … | 8 | 1 | 550 | 240 | 649 | HA–1 | G5, G12, G24, T7 | 134 | 134 | 134 | 133 | 131 | 127 | 120 | 112 | 106 | 104 | 102 | 100 | 99.2 | 97.4 | 95.4 | 94.2 | 92.5 | 90.5 | 83.9 | 66.4 | 54.5 | 44.1 | 35.5
18Cr–8Ni–N | Wld. tube | SA–688 | TP304N | … | … | 8 | 1 | 550 | 240 | 649 | HA–1 | G12, G24, T8 | 134 | 134 | 122 | 110 | 103 | 97.7 | 88.9 | 82.9 | 79.1 | 77.2 | 75.5 | 74.3 | 73 | 72.4 | 71.3 | 69.4 | 68 | 66.7 | 65.9 | 63 | 54.5 | 44.1 | 35.5
18Cr–8Ni–N | Wld. pipe | SA–813 | TP304N | … | … | 8 | 1 | 550 | 240 | NP | HA–1 | G5, W12 | 158 | 158 | 158 | 158 | 154 | 149 | 141 | 132 | 125 | 122 | 120 | 118 | 116 | 115 | 113
18Cr–8Ni–N | Wld. pipe | SA–814 | TP304N | … | … | 8 | 1 | 550 | 240 | NP | HA–1 | G5, W12 | 158 | 158 | 158 | 158 | 154 | 149 | 141 | 132 | 125 | 122 | 120 | 118 | 116 | 115 | 113
18Cr–8Ni–N | Forgings | SA–965 | F304N | … | … | 8 | 1 | 550 | 240 | 649 | HA–1 | G5, G12, T7 | 158 | 158 | 158 | 158 | 154 | 149 | 141 | 132 | 125 | 122 | 120 | 118 | 116 | 115 | 113 | 111 | 109 | 106 | 98.3 | 78.6 | 64.3 | 51.4 | 41.6
18Cr–8Ni–N | Forgings | SA–965 | F304N | … | … | 8 | 1 | 550 | 240 | 649 | HA–1 | G12, T8 | 158 | 158 | 144 | 129 | 121 | 115 | 105 | 97.6 | 92.9 | 90.9 | 89.3 | 88 | 86.1 | 84.9 | 83.7 | 81.8 | 80.5 | 78.8 | 77.3 | 74 | 64.3 | 51.4 | 41.6
18Cr–8Ni–N | Plate | SA/EN 10028–7 | X2CrNiN18–10 | … | ≤75 | 8 | 1 | 550 | 270 | 427 | HA–1 | G5, G30 | 157 | 157 | 157 | 157 | 157 | 154 | 148 | 145 | 145 | 145 | 145 | 142 | 139 | 137 | 134
18Cr–8Ni–N | Plate | SA/EN 10028–7 | X5CrNiN19–9 | … | ≤75 | 8 | 1 | 550 | 270 | 550 | HA–1 | G5, G12, G30 | 157 | 157 | 157 | 157 | 157 | 157 | 157 | 147 | 140 | 137 | 135 | 133 | 130 | 128 | 126 | 124 | 121 | 119 | 116
18Cr–8Ni–N | Plate | SA/EN 10028–7 | X5CrNiN19–9 | … | ≤75 | 8 | 1 | 550 | 270 | 550 | HA–1 | G12, G30 | 157 | 157 | 157 | 145 | 136 | 129 | 117 | 109 | 104 | 102 | 100 | 98.2 | 96.7 | 95.1 | 93.4 | 91.6 | 89.7 | 87.9 | 86.1
18Cr–8Ni–4Si–N | Bar | SA–479 | … | … | … | 8 | 3 | 655 | 345 | NP | HA–6 | … | 187 | 187 | 185 | 176 | 164 | 152 | 137 | 128 | 123 | 121 | 119 | 118 | 116 | 116 | 115
18Cr–9Ni–3Cu–Cb–N | Smls. tube | SA–213 | … | … | … | 8 | 1 | 590 | 235 | 816 | HA–2 | G5, T12 | 157 | 157 | 157 | 157 | 157 | 157 | 157 | 153 | 147 | 145 | 143 | 140 | 139 | 137 | 135 | 133 | 131 | 129 | 128 | 126 | 121 | 97.9 | 78 | 61.1 | 46.9 | 35.3 | 25.9 | 18.5 | 12.9 | 8.9
18Cr–9Ni–3Cu–Cb–N | Smls. tube | SA–213 | … | … | … | 8 | 1 | 590 | 235 | 816 | HA–2 | T12 | 157 | 157 | 144 | 135 | 130 | 126 | 119 | 113 | 109 | 107 | 106 | 104 | 103 | 101 | 99.9 | 98.5 | 97.2 | 95.9 | 94.6 | 93.4 | 92.3 | 91.3 | 78 | 61.1 | 46.9 | 35.3 | 25.9 | 18.5 | 12.9 | 8.9
18Cr–10Ni–Cb | Forgings | SA–965 | F348H | … | … | 8 | 1 | 450 | 170 | 816 | HA–2 | G5, H2, T9 | 115 | 115 | 115 | 115 | 114 | 112 | 107 | 103 | 101 | 101 | 101 | 101 | 101 | 101 | 100 | 100 | 99.7 | 98.6 | 97.3 | 95.8 | 91.3 | 70.9 | 53.9 | 41.4 | 31.9 | 23.9 | 18.8 | 14.6 | 10.8 | 7.83
18Cr–10Ni–Cb | Forgings | SA–965 | F348H | … | … | 8 | 1 | 450 | 170 | 816 | HA–2 | H2, T9 | 115 | 115 | 110 | 105 | 101 | 98.5 | 92.2 | 87.1 | 83 | 81.6 | 80.3 | 79.2 | 78.6 | 78 | 77.3 | 77.2 | 77.2 | 77.2 | 76.9 | 76.5 | 75.6 | 70.9 | 53.9 | 41.4 | 31.9 | 23.9 | 18.8 | 14.6 | 10.8 | 7.83
18Cr–10Ni–Cb | Castings | SA–351 | CF8C | … | … | 8 | 1 | 485 | 205 | NP | HA–2 | G5, G16, G17, G19 | 138 | 138 | 135 | 131 | 126 | 121 | 115 | 111 | 108 | 108 | 108 | 108 | 108 | 108 | 108
18Cr–10Ni–Cb | Castings | SA–351 | CF8C | … | … | 8 | 1 | 485 | 205 | 816 | HA–2 | G1, G5, G12, G19, T7 | 138 | 138 | 135 | 131 | 126 | 121 | 115 | 111 | 109 | 109 | 108 | 108 | 108 | 108 | 108 | 108 | 107 | 106 | 98.3 | 77.2 | 57.7 | 39.9 | 30 | 23.2 | 16.3 | 11.2 | 8.93 | 7.08 | 5.77 | 5.32
18Cr–10Ni–Cb | Castings | SA–351 | CF8C | … | … | 8 | 1 | 485 | 205 | 816 | HA–2 | G1, G12, G19, T7 | 138 | 138 | 132 | 126 | 122 | 118 | 111 | 105 | 99.8 | 97.9 | 96.1 | 95 | 94.4 | 93.8 | 93.2 | 92.5 | 92.4 | 92.4 | 90.3 | 77.2 | 57.7 | 39.9 | 30 | 23.2 | 16.3 | 11.2 | 8.93 | 7.08 | 5.77 | 5.32
18Cr–10Ni–Cb | Cast pipe | SA–451 | CPF8C | … | … | 8 | 1 | 485 | 205 | NP | HA–2 | G5, G16, G17, G19 | 138 | 138 | 135 | 131 | 126 | 121 | 115 | 111 | 108 | 108 | 108 | 108 | 108 | 108 | 108
18Cr–10Ni–Cb | Forgings | SA–182 | F347 | … | >130 | 8 | 1 | 485 | 205 | 816 | HA–2 | G5, G12, T7 | 138 | 138 | 135 | 131 | 126 | 121 | 115 | 111 | 109 | 109 | 108 | 108 | 108 | 108 | 108 | 108 | 107 | 106 | 98.3 | 77.2 | 57.7 | 39.9 | 30 | 23.2 | 16.3 | 11.2 | 8.93 | 7.08 | 5.77 | 5.32
18Cr–10Ni–Cb | Forgings | SA–965 | F347 | … | … | 8 | 1 | 485 | 205 | 816 | HA–2 | G5, G12, H1, T7 | 138 | 138 | 135 | 131 | 126 | 121 | 115 | 111 | 109 | 109 | 108 | 108 | 108 | 108 | 108 | 108 | 107 | 106 | 98.3 | 77.2 | 57.7 | 39.9 | 30 | 23.2 | 16.3 | 11.2 | 8.93 | 7.08 | 5.77 | 5.32
18Cr–10Ni–Cb | Forgings | SA–965 | F347 | … | … | 8 | 1 | 485 | 205 | 816 | HA–2 | G12, H1, T7 | 138 | 138 | 132 | 126 | 122 | 118 | 111 | 105 | 99.8 | 97.9 | 96.1 | 95 | 94.4 | 93.8 | 93.2 | 92.5 | 92.4 | 92.4 | 90.3 | 77.2 | 57.7 | 39.9 | 30 | 23.2 | 16.3 | 11.2 | 8.93 | 7.08 | 5.77 | 5.32
18Cr–10Ni–Cb | Forgings | SA–182 | F347H | … | >130 | 8 | 1 | 485 | 205 | NP | HA–2 | H2, T9 | 138 | 138 | 132 | 126 | 122 | 118 | 111 | 105 | 99.8 | 97.9 | 96.1 | 95 | 94.4 | 93.8 | 93.2 | 92.5 | 92.4 | 92.4 | 92.4 | 92.2 | 89.1 | 69.3 | 53.9 | 41.4 | 31.8 | 23.9 | 18.8 | 14.6 | 10.8 | 7.83
18Cr–10Ni–Cb | Forgings | SA–182 | F347H | … | >130 | 8 | 1 | 485 | 205 | 816 | HA–2 | G5, H2, T8 | 138 | 138 | 135 | 131 | 126 | 121 | 115 | 111 | 108 | 108 | 108 | 108 | 108 | 108 | 108 | 108 | 107 | 106 | 105 | 103 | 92.3 | 69.3 | 53.9 | 41.4 | 31.8 | 23.9 | 18.8 | 14.6 | 10.8 | 7.83
18Cr–10Ni–Cb | Forgings | SA–965 | F347H | … | … | 8 | 1 | 485 | 205 | 816 | HA–2 | H2, T9 | 138 | 138 | 132 | 126 | 122 | 118 | 111 | 105 | 99.8 | 97.9 | 96.1 | 95 | 94.4 | 93.8 | 93.2 | 92.5 | 92.4 | 92.4 | 92.4 | 92.2 | 89.1 | 69.3 | 53.9 | 41.4 | 31.8 | 23.9 | 18.8 | 14.6 | 10.8 | 7.83
18Cr–10Ni–Cb | Forgings | SA–965 | F347H | … | … | 8 | 1 | 485 | 205 | 816 | HA–2 | G5, H2, T8 | 138 | 138 | 135 | 131 | 126 | 121 | 115 | 111 | 108 | 108 | 108 | 108 | 108 | 108 | 108 | 108 | 107 | 106 | 105 | 103 | 92.3 | 69.3 | 53.9 | 41.4 | 31.8 | 23.9 | 18.8 | 14.6 | 10.8 | 7.83
18Cr–10Ni–Cb | Forgings | SA–182 | F348 | … | >130 | 8 | 1 | 485 | 205 | NP | HA–2 | T7 | 138 | 138 | 132 | 126 | 122 | 118 | 111 | 105 | 99.8 | 97.9 | 96.1 | 95 | 94.4 | 93.8 | 93.2 | 92.5 | 92.4 | 92.4 | 90.3 | 77.2 | 57.7 | 39.9 | 30 | 23.2 | 16.3 | 11.2 | 8.93 | 7.08 | 5.77 | 5.32
18Cr–10Ni–Cb | Forgings | SA–182 | F348 | … | >130 | 8 | 1 | 485 | 205 | 816 | HA–2 | G5, G12, T7 | 138 | 138 | 135 | 131 | 126 | 121 | 115 | 111 | 109 | 109 | 108 | 108 | 108 | 108 | 108 | 108 | 107 | 106 | 98.3 | 77.2 | 57.7 | 39.9 | 30 | 23.2 | 16.3 | 11.2 | 8.93 | 7.08 | 5.77 | 5.32
18Cr–10Ni–Cb | Forgings | SA–965 | F348 | … | … | 8 | 1 | 485 | 205 | 816 | HA–2 | G5, G12, H1, T7 | 138 | 138 | 135 | 131 | 126 | 121 | 115 | 111 | 109 | 109 | 108 | 108 | 108 | 108 | 108 | 108 | 107 | 106 | 98.3 | 77.2 | 57.7 | 39.9 | 30 | 23.2 | 16.3 | 11.2 | 8.93 | 7.08 | 5.77 | 5.32
18Cr–10Ni–Cb | Forgings | SA–965 | F348 | … | … | 8 | 1 | 485 | 205 | 816 | HA–2 | G12, H1, T7 | 138 | 138 | 132 | 126 | 122 | 118 | 111 | 105 | 99.8 | 97.9 | 96.1 | 95 | 94.4 | 93.8 | 93.2 | 92.5 | 92.4 | 92.4 | 90.3 | 77.2 | 57.7 | 39.9 | 30 | 23.2 | 16.3 | 11.2 | 8.93 | 7.08 | 5.77 | 5.32
18Cr–10Ni–Cb | Forgings | SA–182 | F348H | … | >130 | 8 | 1 | 485 | 205 | NP | HA–2 | T9 | 138 | 138 | 132 | 126 | 122 | 118 | 111 | 105 | 99.8 | 97.9 | 96.1 | 95 | 94.4 | 93.8 | 93.2 | 92.5 | 92.4 | 92.4 | 92.4 | 92.2 | 89.1 | 69.3 | 53.9 | 41.4 | 31.8 | 23.9 | 18.8 | 14.6 | 10.8 | 7.83
18Cr–10Ni–Cb | Forgings | SA–182 | F348H | … | >130 | 8 | 1 | 485 | 205 | 816 | HA–2 | G5, T8 | 138 | 138 | 135 | 131 | 126 | 121 | 115 | 111 | 108 | 108 | 108 | 108 | 108 | 108 | 108 | 108 | 107 | 106 | 105 | 103 | 92.3 | 69.3 | 53.9 | 41.4 | 31.8 | 23.9 | 18.8 | 14.6 | 10.8 | 7.83
18Cr–10Ni–Cb | Forgings | SA–182 | F347 | … | ≤130 | 8 | 1 | 515 | 205 | 816 | HA–2 | G5, G12, H1, T6 | 138 | 138 | 138 | 137 | 134 | 129 | 123 | 119 | 117 | 116 | 116 | 116 | 116 | 116 | 116 | 115 | 115 | 113 | 99.8 | 77.2 | 57.7 | 39.9 | 30 | 23.2 | 16.3 | 11.2 | 8.93 | 7.08 | 5.77 | 5.32
18Cr–10Ni–Cb | Forgings | SA–182 | F347 | … | ≤130 | 8 | 1 | 515 | 205 | 816 | HA–2 | G12, H1, T7 | 138 | 138 | 132 | 126 | 122 | 118 | 111 | 105 | 99.8 | 97.9 | 96.1 | 95 | 94.4 | 93.8 | 93.2 | 92.5 | 92.4 | 92.4 | 90.3 | 77.2 | 57.7 | 39.9 | 30 | 23.2 | 16.3 | 11.2 | 8.93 | 7.08 | 5.77 | 5.32
18Cr–10Ni–Cb | Smls. tube | SA–213 | TP347 | … | … | 8 | 1 | 515 | 205 | 816 | HA–2 | G5, G12, H1, T6 | 138 | 138 | 138 | 137 | 134 | 129 | 123 | 119 | 117 | 116 | 116 | 116 | 116 | 116 | 116 | 115 | 115 | 113 | 99.8 | 77.2 | 57.7 | 39.9 | 30 | 23.2 | 16.3 | 11.2 | 8.93 | 7.08 | 5.77 | 5.32
18Cr–10Ni–Cb | Smls. tube | SA–213 | TP347 | … | … | 8 | 1 | 515 | 205 | 816 | HA–2 | G12, H1, T7 | 138 | 138 | 132 | 126 | 122 | 118 | 111 | 105 | 99.8 | 97.9 | 96.1 | 95 | 94.4 | 93.8 | 93.2 | 92.5 | 92.4 | 92.4 | 90.3 | 77.2 | 57.7 | 39.9 | 30 | 23.2 | 16.3 | 11.2 | 8.93 | 7.08 | 5.77 | 5.32
18Cr–10Ni–Cb | Plate | SA–240 | 347 | … | … | 8 | 1 | 515 | 205 | 816 | HA–2 | G5, G12, T6 | 138 | 138 | 138 | 137 | 134 | 129 | 123 | 119 | 117 | 116 | 116 | 116 | 116 | 116 | 116 | 115 | 115 | 113 | 99.8 | 77.2 | 57.7 | 39.9 | 30 | 23.2 | 16.3 | 11.2 | 8.93 | 7.08 | 5.77 | 5.32
18Cr–10Ni–Cb | Plate | SA–240 | 347 | … | … | 8 | 1 | 515 | 205 | 816 | HA–2 | G12, T7 | 138 | 138 | 132 | 126 | 122 | 118 | 111 | 105 | 99.8 | 97.9 | 96.1 | 95 | 94.4 | 93.8 | 93.2 | 92.5 | 92.4 | 92.4 | 90.3 | 77.2 | 57.7 | 39.9 | 30 | 23.2 | 16.3 | 11.2 | 8.93 | 7.08 | 5.77 | 5.32
18Cr–10Ni–Cb | Wld. tube | SA–249 | TP347 | … | … | 8 | 1 | 515 | 205 | NP | HA–2 | G12, T7, W13 | 138 | 138 | 132 | 126 | 122 | 118 | 111 | 105 | 99.8 | 97.9 | 96.1 | 95 | 94.4 | 93.8 | 93.2 | 92.5 | 92.4 | 92.4 | 90.3 | 77.2 | 57.3 | 39.9 | 30 | 23.2 | 16.3 | 11.2 | 8.93 | 7.08 | 5.77 | 5.32
18Cr–10Ni–Cb | Wld. tube | SA–249 | TP347 | … | … | 8 | 1 | 515 | 205 | NP | HA–2 | G5, G12, T6, W12, W13 | 138 | 138 | 138 | 137 | 134 | 129 | 123 | 119 | 117 | 116 | 116 | 116 | 116 | 116 | 116 | 115 | 115 | 113 | 99.8 | 77.2 | 57.7 | 39.9 | 30 | 23.2 | 16.3 | 11.2 | 8.93 | 7.08 | 5.77 | 5.32
18Cr–10Ni–Cb | Wld. tube | SA–249 | TP347 | … | … | 8 | 1 | 515 | 205 | 816 | HA–2 | G3, G5, G12, G24, T6 | 117 | 117 | 117 | 117 | 114 | 110 | 104 | 101 | 98.9 | 98.6 | 98.6 | 98.6 | 98.6 | 98.6 | 98.6 | 98.1 | 97.6 | 95.4 | 85.5 | 65.9 | 49.5 | 34 | 25.9 | 19.7 | 14 | 9.8 | 7.53 | 5.95 | 4.96 | 4.5
18Cr–10Ni–Cb | Wld. tube | SA–249 | TP347 | … | … | 8 | 1 | 515 | 205 | 816 | HA–2 | G3, G12, G24, T7 | 117 | 117 | 112 | 107 | 103 | 101 | 94.3 | 89.1 | 85.3 | 83.3 | 81.8 | 81.2 | 79.9 | 79.3 | 79.3 | 78.7 | 78.6 | 78.6 | 76.8 | 65.9 | 49.5 | 34 | 25.9 | 19.7 | 14 | 9.8 | 7.53 | 5.95 | 4.96 | 4.5
18Cr–10Ni–Cb | Smls. & wld. pipe | SA–312 | TP347 | … | … | 8 | 1 | 515 | 205 | 816 | HA–2 | G5, G12, T6, W12, W13, W14 | 138 | 138 | 138 | 137 | 134 | 129 | 123 | 119 | 117 | 116 | 116 | 116 | 116 | 116 | 116 | 115 | 115 | 113 | 99.8 | 77.2 | 57.7 | 39.9 | 30 | 23.2 | 16.3 | 11.2 | 8.93 | 7.08 | 5.77 | 5.32
18Cr–10Ni–Cb | Smls. & wld. pipe | SA–312 | TP347 | … | … | 8 | 1 | 515 | 205 | 816 | HA–2 | G12, T7, W13, W14 | 138 | 138 | 132 | 126 | 122 | 118 | 111 | 105 | 99.8 | 97.9 | 96.1 | 95 | 94.4 | 93.8 | 93.2 | 92.5 | 92.4 | 92.4 | 90.3 | 77.2 | 57.7 | 39.9 | 30 | 23.2 | 16.3 | 11.2 | 8.93 | 7.08 | 5.77 | 5.32
18Cr–10Ni–Cb | Wld. pipe | SA–312 | TP347 | … | … | 8 | 1 | 515 | 205 | 816 | HA–2 | G3, G5, G12, G24, T6 | 117 | 117 | 117 | 117 | 114 | 110 | 104 | 101 | 98.9 | 98.6 | 98.6 | 98.6 | 98.6 | 98.6 | 98.6 | 98.1 | 97.6 | 95.4 | 85.5 | 65.9 | 49.5 | 34 | 25.9 | 19.7 | 14 | 9.8 | 7.53 | 5.95 | 4.96 | 4.5
18Cr–10Ni–Cb | Wld. pipe | SA–312 | TP347 | … | … | 8 | 1 | 515 | 205 | 816 | HA–2 | G3, G12, G24, T7 | 117 | 117 | 112 | 107 | 103 | 101 | 94.3 | 89.1 | 85.3 | 83.3 | 81.8 | 81.2 | 79.9 | 79.3 | 79.3 | 78.7 | 78.6 | 78.6 | 76.8 | 65.9 | 49.5 | 34 | 25.9 | 19.7 | 14 | 9.8 | 7.53 | 5.95 | 4.96 | 4.5
18Cr–10Ni–Cb | Wld. pipe | SA–358 | 347 | 1 | … | 8 | 1 | 515 | 205 | NP | HA–2 | G5, H1, W12 | 138 | 138 | 138 | 137 | 134 | 129 | 123 | 119 | 117 | 116 | 116 | 116 | 116 | 116 | 116
18Cr–10Ni–Cb | Smls. pipe | SA–376 | TP347 | … | … | 8 | 1 | 515 | 205 | 816 | HA–2 | G5, G12, H1, T6 | 138 | 138 | 138 | 137 | 134 | 129 | 123 | 119 | 117 | 116 | 116 | 116 | 116 | 116 | 116 | 115 | 115 | 113 | 99.8 | 77.2 | 57.7 | 39.9 | 30 | 23.2 | 16.3 | 11.2 | 8.93 | 7.08 | 5.77 | 5.32
18Cr–10Ni–Cb | Smls. pipe | SA–376 | TP347 | … | … | 8 | 1 | 515 | 205 | 816 | HA–2 | G12, H1, T7 | 138 | 138 | 132 | 126 | 122 | 118 | 111 | 105 | 99.8 | 97.9 | 96.1 | 95 | 94.4 | 93.8 | 93.2 | 92.5 | 92.4 | 92.4 | 90.3 | 77.2 | 57.7 | 39.9 | 30 | 23.2 | 16.3 | 11.2 | 8.93 | 7.08 | 5.77 | 5.32
18Cr–10Ni–Cb | Smls. & wld. fittings | SA–403 | 347 | … | … | 8 | 1 | 515 | 205 | 816 | HA–2 | G5, G12, T6, W12, W14 | 138 | 138 | 138 | 137 | 134 | 129 | 123 | 119 | 117 | 116 | 116 | 116 | 116 | 116 | 116 | 115 | 115 | 113 | 99.8 | 77.2 | 57.7 | 39.9 | 30 | 23.2 | 16.3 | 11.2 | 8.93 | 7.08 | 5.77 | 5.32
18Cr–10Ni–Cb | Wld. pipe | SA–409 | TP347 | … | … | 8 | 1 | 515 | 205 | NP | HA–2 | G5, H1, W12 | 138 | 138 | 138 | 137 | 134 | 129 | 123 | 119 | 117 | 116 | 116 | 116 | 116 | 116 | 116
18Cr–10Ni–Cb | Bar | SA–479 | 347 | … | … | 8 | 1 | 515 | 205 | 816 | HA–2 | G5, G12, G22, T6 | 138 | 138 | 138 | 137 | 134 | 129 | 123 | 119 | 117 | 116 | 116 | 116 | 116 | 116 | 116 | 115 | 115 | 113 | 99.8 | 77.2 | 57.7 | 39.9 | 30 | 23.2 | 16.3 | 11.2 | 8.93 | 7.08 | 5.77 | 5.32
18Cr–10Ni–Cb | Bar | SA–479 | 347 | … | … | 8 | 1 | 515 | 205 | 816 | HA–2 | G12, G22, T7 | 138 | 138 | 132 | 126 | 122 | 118 | 111 | 105 | 99.8 | 97.9 | 96.1 | 95 | 94.4 | 93.8 | 93.2 | 92.5 | 92.4 | 92.4 | 90.3 | 77.2 | 57.7 | 39.9 | 30 | 23.2 | 16.3 | 11.2 | 8.93 | 7.08 | 5.77 | 5.32
18Cr–10Ni–Cb | Wld. pipe | SA–813 | TP347 | … | … | 8 | 1 | 515 | 205 | NP | HA–2 | G5, H1, W12 | 138 | 138 | 138 | 137 | 134 | 129 | 123 | 119 | 117 | 116 | 116 | 116 | 116 | 116 | 116
18Cr–10Ni–Cb | Forgings | SA–182 | F347H | … | ≤130 | 8 | 1 | 515 | 205 | 816 | HA–2 | G5, H2, T8 | 138 | 138 | 138 | 137 | 134 | 129 | 123 | 119 | 117 | 116 | 116 | 116 | 116 | 116 | 116 | 115 | 115 | 114 | 113 | 109 | 92.3 | 69.3 | 53.9 | 41.4 | 31.8 | 23.9 | 18.8 | 14.6 | 10.8 | 7.83
18Cr–10Ni–Cb | Forgings | SA–182 | F347H | … | ≤130 | 8 | 1 | 515 | 205 | 816 | HA–2 | H2, T9 | 138 | 138 | 132 | 126 | 122 | 118 | 111 | 105 | 99.8 | 97.9 | 96.1 | 95 | 94.4 | 93.8 | 93.2 | 92.5 | 92.4 | 92.4 | 92.4 | 92.2 | 89.1 | 69.3 | 53.9 | 41.4 | 31.8 | 23.9 | 18.8 | 14.6 | 10.8 | 7.83
18Cr–10Ni–Cb | Smls. tube | SA–213 | TP347H | … | … | 8 | 1 | 515 | 205 | 816 | HA–2 | G5, H2, T8 | 138 | 138 | 138 | 137 | 134 | 129 | 123 | 119 | 117 | 116 | 116 | 116 | 116 | 116 | 116 | 115 | 115 | 114 | 113 | 109 | 92.3 | 69.3 | 53.9 | 41.4 | 31.8 | 23.9 | 18.8 | 14.6 | 10.8 | 7.83
18Cr–10Ni–Cb | Smls. tube | SA–213 | TP347H | … | … | 8 | 1 | 515 | 205 | 816 | HA–2 | H2, T9 | 138 | 138 | 132 | 126 | 122 | 118 | 111 | 105 | 99.8 | 97.9 | 96.1 | 95 | 94.4 | 93.8 | 93.2 | 92.5 | 92.4 | 92.4 | 92.4 | 92.2 | 89.1 | 69.3 | 53.9 | 41.4 | 31.8 | 23.9 | 18.8 | 14.6 | 10.8 | 7.83
18Cr–10Ni–Cb | Plate | SA–240 | 347H | … | … | 8 | 1 | 515 | 205 | 816 | HA–2 | G5, H2, T8 | 138 | 138 | 138 | 137 | 134 | 129 | 123 | 119 | 117 | 116 | 116 | 116 | 116 | 116 | 116 | 115 | 115 | 114 | 113 | 109 | 92.3 | 69.3 | 53.9 | 41.4 | 31.8 | 23.9 | 18.8 | 14.6 | 10.8 | 7.83
18Cr–10Ni–Cb | Plate | SA–240 | 347H | … | … | 8 | 1 | 515 | 205 | 816 | HA–2 | H2, T9 | 138 | 138 | 132 | 126 | 122 | 118 | 111 | 105 | 99.8 | 97.9 | 96.1 | 95 | 94.4 | 93.8 | 93.2 | 92.5 | 92.4 | 92.4 | 92.4 | 92.2 | 89.1 | 69.3 | 53.9 | 41.4 | 31.8 | 23.9 | 18.8 | 14.6 | 10.8 | 7.83
18Cr–10Ni–Cb | Wld. tube | SA–249 | TP347H | … | … | 8 | 1 | 515 | 205 | NP | HA–2 | G5, T8, W12, W13 | 138 | 138 | 138 | 137 | 134 | 129 | 123 | 119 | 117 | 116 | 116 | 116 | 116 | 116 | 116 | 115 | 115 | 114 | 113 | 109 | 92.3 | 69.3 | 53.9 | 41.4 | 31.8 | 23.9 | 18.8 | 14.6 | 10.8 | 7.83
18Cr–10Ni–Cb | Wld. tube | SA–249 | TP347H | … | … | 8 | 1 | 515 | 205 | NP | HA–2 | T9, W13 | 138 | 138 | 132 | 126 | 122 | 118 | 111 | 105 | 99.8 | 97.9 | 96.1 | 95 | 94.4 | 93.8 | 93.2 | 92.5 | 92.4 | 92.4 | 92.4 | 92.2 | 89.1 | 69.3 | 53.9 | 41.4 | 31.8 | 23.9 | 18.8 | 14.6 | 10.8 | 7.83
18Cr–10Ni–Cb | Wld. tube | SA–249 | TP347H | … | … | 8 | 1 | 515 | 205 | 816 | HA–2 | G3, G5, G24, T8 | 117 | 117 | 117 | 117 | 114 | 110 | 104 | 101 | 98.9 | 98.6 | 98.6 | 98.6 | 98.6 | 98.6 | 98.6 | 98.1 | 97.5 | 96.8 | 96.2 | 91.9 | 77.9 | 58.8 | 45.7 | 35.1 | 26.8 | 20.1 | 15.8 | 12.6 | 9.52 | 6.41
18Cr–10Ni–Cb | Wld. tube | SA–249 | TP347H | … | … | 8 | 1 | 515 | 205 | 816 | HA–2 | G3, G24, T9 | 117 | 117 | 112 | 107 | 103 | 101 | 94.3 | 89.1 | 85.3 | 83.3 | 81.8 | 81.2 | 79.9 | 79.3 | 79.3 | 78.7 | 78.6 | 78.6 | 78.6 | 78.4 | 75.7 | 58.8 | 45.7 | 35.1 | 26.8 | 20.1 | 15.8 | 12.6 | 9.52 | 6.41
18Cr–10Ni–Cb | Smls. & wld. pipe | SA–312 | TP347H | … | … | 8 | 1 | 515 | 205 | 816 | HA–2 | G5, H2, T8, W12, W13, W14 | 138 | 138 | 138 | 137 | 134 | 129 | 123 | 119 | 117 | 116 | 116 | 116 | 116 | 116 | 116 | 115 | 115 | 114 | 113 | 109 | 92.3 | 69.3 | 53.9 | 41.4 | 31.8 | 23.9 | 18.8 | 14.6 | 10.8 | 7.83
18Cr–10Ni–Cb | Smls. & wld. pipe | SA–312 | TP347H | … | … | 8 | 1 | 515 | 205 | 816 | HA–2 | H2, T9, W13, W14 | 138 | 138 | 132 | 126 | 122 | 118 | 111 | 105 | 99.8 | 97.9 | 96.1 | 95 | 94.4 | 93.8 | 93.2 | 92.5 | 92.4 | 92.4 | 92.4 | 92.2 | 89.1 | 69.3 | 53.9 | 41.4 | 31.8 | 23.9 | 18.8 | 14.6 | 10.8 | 7.83
18Cr–10Ni–Cb | Wld. pipe | SA–312 | TP347H | … | … | 8 | 1 | 515 | 205 | 816 | HA–2 | G3, G5, G24, H2, T8 | 117 | 117 | 117 | 117 | 114 | 110 | 104 | 101 | 98.9 | 98.6 | 98.6 | 98.6 | 98.6 | 98.6 | 98.6 | 98.1 | 97.5 | 96.8 | 96.2 | 91.9 | 77.9 | 58.8 | 45.7 | 35.1 | 26.8 | 20.1 | 15.8 | 12.6 | 9.52 | 6.41
18Cr–10Ni–Cb | Wld. pipe | SA–312 | TP347H | … | … | 8 | 1 | 515 | 205 | 816 | HA–2 | G3, G24, H2, T9 | 117 | 117 | 112 | 107 | 103 | 101 | 94.3 | 89.1 | 85.3 | 83.3 | 81.8 | 81.2 | 79.9 | 79.3 | 79.3 | 78.7 | 78.6 | 78.6 | 78.6 | 78.4 | 75.7 | 58.8 | 45.7 | 35.1 | 26.8 | 20.1 | 15.8 | 12.6 | 9.52 | 6.41
18Cr–10Ni–Cb | Smls. pipe | SA–376 | TP347H | … | … | 8 | 1 | 515 | 205 | 816 | HA–2 | G5, H2, T8 | 138 | 138 | 138 | 137 | 134 | 129 | 123 | 119 | 117 | 116 | 116 | 116 | 116 | 116 | 116 | 115 | 115 | 114 | 113 | 109 | 92.3 | 69.3 | 53.9 | 41.4 | 31.8 | 23.9 | 18.8 | 14.6 | 10.8 | 7.83
18Cr–10Ni–Cb | Smls. pipe | SA–376 | TP347H | … | … | 8 | 1 | 515 | 205 | 816 | HA–2 | H2, T9 | 138 | 138 | 132 | 126 | 122 | 118 | 111 | 105 | 99.8 | 97.9 | 96.1 | 95 | 94.4 | 93.8 | 93.2 | 92.5 | 92.4 | 92.4 | 92.4 | 92.2 | 89.1 | 69.3 | 53.9 | 41.4 | 31.8 | 23.9 | 18.8 | 14.6 | 10.8 | 7.83
18Cr–10Ni–Cb | Smls. & wld. fittings | SA–403 | 347H | … | … | 8 | 1 | 515 | 205 | 816 | HA–2 | G5, H2, T8, W12, W14 | 138 | 138 | 138 | 137 | 134 | 129 | 123 | 119 | 117 | 116 | 116 | 116 | 116 | 116 | 116 | 115 | 115 | 114 | 113 | 109 | 92.3 | 69.3 | 53.9 | 41.4 | 31.8 | 23.9 | 18.8 | 14.6 | 10.8 | 7.83
18Cr–10Ni–Cb | Bar | SA–479 | 347H | … | … | 8 | 1 | 515 | 205 | NP | HA–2 | G5, H2, T8 | 138 | 138 | 138 | 137 | 134 | 129 | 123 | 119 | 117 | 116 | 116 | 116 | 116 | 116 | 116 | 115 | 115 | 114 | 113 | 109 | 92.3 | 69.3 | 53.9 | 41.4 | 31.8 | 23.9 | 18.8 | 14.6 | 10.8 | 7.83
18Cr–10Ni–Cb | Bar | SA–479 | 347H | … | … | 8 | 1 | 515 | 205 | NP | HA–2 | H2, T9 | 138 | 138 | 132 | 126 | 122 | 118 | 111 | 105 | 99.8 | 97.9 | 96.1 | 95 | 94.4 | 93.8 | 93.2 | 92.5 | 92.4 | 92.4 | 92.4 | 92.2 | 89.1 | 69.3 | 53.9 | 41.4 | 31.8 | 23.9 | 18.8 | 14.6 | 10.8 | 7.83
18Cr–10Ni–Cb | Wld. pipe | SA–813 | TP347H | … | … | 8 | 1 | 515 | 205 | NP | HA–2 | G5, H2, W12 | 138 | 138 | 138 | 137 | 134 | 129 | 123 | 119 | 117 | 116 | 116 | 116 | 116 | 116 | 116
18Cr–10Ni–Cb | Wld. pipe | SA–814 | TP347H | … | … | 8 | 1 | 515 | 205 | NP | HA–2 | G5, W12 | 138 | 138 | 138 | 137 | 134 | 129 | 123 | 119 | 117 | 116 | 116 | 116 | 116 | 116 | 116
18Cr–10Ni–Cb | Smls. tube | SA–213 | TP347LN | … | … | 8 | 1 | 515 | 205 | 593 | HA–2 | G5, T8 | 138 | 138 | 137 | 137 | 136 | 131 | 123 | 117 | 114 | 113 | 112 | 112 | 112 | 112 | 112 | 111 | 111 | 110 | 108 | 106 | 84.5
18Cr–10Ni–Cb | Smls. tube | SA–213 | TP347LN | … | … | 8 | 1 | 515 | 205 | 593 | HA–2 | … | 138 | 138 | 128 | 120 | 115 | 110 | 101 | 94.7 | 90.2 | 88.6 | 87.5 | 86.7 | 86.2 | 85.9 | 85.7 | 85.7 | 85.6 | 85.4 | 85.1 | 84.7 | 83.2
18Cr–10Ni–Cb | Smls. pipe | SA–312 | TP347LN | … | … | 8 | 1 | 515 | 205 | 593 | HA–2 | G5, T8 | 138 | 138 | 137 | 137 | 136 | 131 | 123 | 117 | 114 | 113 | 112 | 112 | 112 | 112 | 112 | 111 | 111 | 110 | 108 | 106 | 84.5
18Cr–10Ni–Cb | Smls. pipe | SA–312 | TP347LN | … | … | 8 | 1 | 515 | 205 | 593 | HA–2 | … | 138 | 138 | 128 | 120 | 115 | 110 | 101 | 94.7 | 90.2 | 88.6 | 87.5 | 86.7 | 86.2 | 85.9 | 85.7 | 85.7 | 85.6 | 85.4 | 85.1 | 84.7 | 83.2
18Cr–10Ni–Cb | Forgings | SA–182 | F348 | … | ≤130 | 8 | 1 | 515 | 205 | 816 | HA–2 | G5, G12, T6 | 138 | 138 | 138 | 137 | 134 | 129 | 123 | 119 | 117 | 116 | 116 | 116 | 116 | 116 | 116 | 115 | 115 | 113 | 99.8 | 77.2 | 57.7 | 39.9 | 30 | 23.2 | 16.3 | 11.2 | 8.93 | 7.08 | 5.77 | 5.32
18Cr–10Ni–Cb | Forgings | SA–182 | F348 | … | ≤130 | 8 | 1 | 515 | 205 | 816 | HA–2 | G12, T7 | 138 | 138 | 132 | 126 | 122 | 118 | 111 | 105 | 99.8 | 97.9 | 96.1 | 95 | 94.4 | 93.8 | 93.2 | 92.5 | 92.4 | 92.4 | 90.3 | 77.2 | 57.7 | 39.9 | 30 | 23.2 | 16.3 | 11.2 | 8.93 | 7.08 | 5.77 | 5.32
18Cr–10Ni–Cb | Smls. tube | SA–213 | TP348 | … | … | 8 | 1 | 515 | 205 | 816 | HA–2 | G5, G12, T6 | 138 | 138 | 138 | 137 | 134 | 129 | 123 | 119 | 117 | 116 | 116 | 116 | 116 | 116 | 116 | 115 | 115 | 113 | 99.8 | 77.2 | 57.7 | 39.9 | 30 | 23.2 | 16.3 | 11.2 | 8.93 | 7.08 | 5.77 | 5.32
18Cr–10Ni–Cb | Smls. tube | SA–213 | TP348 | … | … | 8 | 1 | 515 | 205 | 816 | HA–2 | G12, T7 | 138 | 138 | 132 | 126 | 122 | 118 | 111 | 105 | 99.8 | 97.9 | 96.1 | 95 | 94.4 | 93.8 | 93.2 | 92.5 | 92.4 | 92.4 | 90.3 | 77.2 | 57.7 | 39.9 | 30 | 23.2 | 16.3 | 11.2 | 8.93 | 7.08 | 5.77 | 5.32
18Cr–10Ni–Cb | Plate | SA–240 | 348 | … | … | 8 | 1 | 515 | 205 | 816 | HA–2 | G5, G12, T6 | 138 | 138 | 138 | 137 | 134 | 129 | 123 | 119 | 117 | 116 | 116 | 116 | 116 | 116 | 116 | 115 | 115 | 113 | 99.8 | 77.2 | 57.7 | 39.9 | 30 | 23.2 | 16.3 | 11.2 | 8.93 | 7.08 | 5.77 | 5.32
18Cr–10Ni–Cb | Plate | SA–240 | 348 | … | … | 8 | 1 | 515 | 205 | 816 | HA–2 | G12, T7 | 138 | 138 | 132 | 126 | 122 | 118 | 111 | 105 | 99.8 | 97.9 | 96.1 | 95 | 94.4 | 93.8 | 93.2 | 92.5 | 92.4 | 92.4 | 90.3 | 77.2 | 57.7 | 39.9 | 30 | 23.2 | 16.3 | 11.2 | 8.93 | 7.08 | 5.77 | 5.32
18Cr–10Ni–Cb | Wld. tube | SA–249 | TP348 | … | … | 8 | 1 | 515 | 205 | NP | HA–2 | G12, T7, W13 | 138 | 138 | 132 | 126 | 122 | 118 | 111 | 105 | 99.8 | 97.9 | 96.1 | 95 | 94.4 | 93.8 | 93.2 | 92.5 | 92.4 | 92.4 | 90.3 | 77.2 | 57.7 | 39.9 | 30 | 23.2 | 16.3 | 11.2 | 8.93 | 7.08 | 5.77 | 5.32
18Cr–10Ni–Cb | Wld. tube | SA–249 | TP348 | … | … | 8 | 1 | 515 | 205 | NP | HA–2 | G5, G12, T6, W12, W13 | 138 | 138 | 138 | 137 | 134 | 129 | 123 | 119 | 117 | 116 | 116 | 116 | 116 | 116 | 116 | 115 | 115 | 113 | 99.8 | 77.2 | 57.7 | 39.9 | 30 | 23.2 | 16.3 | 11.2 | 8.93 | 7.08 | 5.77 | 5.32
18Cr–10Ni–Cb | Wld. tube | SA–249 | TP348 | … | … | 8 | 1 | 515 | 205 | 816 | HA–2 | G3, G5, G12, G24, T6 | 117 | 117 | 117 | 117 | 114 | 110 | 104 | 101 | 98.9 | 98.6 | 98.6 | 98.6 | 98.6 | 98.6 | 98.6 | 98.1 | 97.6 | 95.4 | 85.5 | 65.9 | 49.5 | 34 | 25.9 | 19.7 | 14 | 9.8 | 7.53 | 5.95 | 4.96 | 4.5
18Cr–10Ni–Cb | Wld. tube | SA–249 | TP348 | … | … | 8 | 1 | 515 | 205 | 816 | HA–2 | G3, G12, G24, T7 | 117 | 117 | 112 | 107 | 103 | 101 | 94.3 | 89.1 | 85.3 | 83.3 | 81.8 | 81.2 | 79.9 | 79.3 | 79.3 | 78.7 | 78.6 | 78.6 | 76.8 | 65.9 | 49.5 | 34 | 25.9 | 19.7 | 14 | 9.8 | 7.53 | 5.95 | 4.96 | 4.5
18Cr–10Ni–Cb | Smls. & wld. pipe | SA–312 | TP348 | … | … | 8 | 1 | 515 | 205 | 816 | HA–2 | G5, G12, T6, W12, W14 | 138 | 138 | 138 | 137 | 134 | 129 | 123 | 119 | 117 | 116 | 116 | 116 | 116 | 116 | 116 | 115 | 115 | 113 | 99.8 | 77.2 | 57.7 | 39.9 | 30 | 23.2 | 16.3 | 11.2 | 8.93 | 7.08 | 5.77 | 5.32
18Cr–10Ni–Cb | Smls. pipe | SA–312 | TP348 | … | … | 8 | 1 | 515 | 205 | 816 | HA–2 | G12, T7 | 138 | 138 | 132 | 126 | 122 | 118 | 111 | 105 | 99.8 | 97.9 | 96.1 | 95 | 94.4 | 93.8 | 93.2 | 92.5 | 92.4 | 92.4 | 90.3 | 77.2 | 57.7 | 39.9 | 30 | 23.2 | 16.3 | 11.2 | 8.93 | 7.08 | 5.77 | 5.32
18Cr–10Ni–Cb | Wld. pipe | SA–312 | TP348 | … | … | 8 | 1 | 515 | 205 | 816 | HA–2 | G5, G12, G24, T6 | 117 | 117 | 117 | 117 | 114 | 110 | 104 | 101 | 98.9 | 98.6 | 98.6 | 98.6 | 98.6 | 98.6 | 98.6 | 98.1 | 97.6 | 95.4 | 85.5 | 65.9 | 49.5 | 34 | 25.9 | 19.7 | 14 | 9.8 | 7.53 | 5.95 | 4.96 | 4.5
18Cr–10Ni–Cb | Wld. pipe | SA–312 | TP348 | … | … | 8 | 1 | 515 | 205 | 816 | HA–2 | G12, G24, T7 | 117 | 117 | 112 | 107 | 103 | 101 | 94.3 | 89.1 | 85.3 | 83.3 | 81.8 | 81.2 | 79.9 | 79.3 | 79.3 | 78.7 | 78.6 | 78.6 | 76.8 | 65.9 | 49.5 | 34 | 25.9 | 19.7 | 14 | 9.8 | 7.53 | 5.95 | 4.96 | 4.5
18Cr–10Ni–Cb | Wld. pipe | SA–358 | 348 | 1 | … | 8 | 1 | 515 | 205 | NP | HA–2 | G5, W12 | 138 | 138 | 138 | 137 | 134 | 129 | 123 | 119 | 117 | 116 | 116 | 116 | 116 | 116 | 116
18Cr–10Ni–Cb | Smls. pipe | SA–376 | TP348 | … | … | 8 | 1 | 515 | 205 | 816 | HA–2 | G5, G12, H1, T6 | 138 | 138 | 138 | 137 | 134 | 129 | 123 | 119 | 117 | 116 | 116 | 116 | 116 | 116 | 116 | 115 | 115 | 113 | 99.8 | 77.2 | 57.7 | 39.9 | 30 | 23.2 | 16.3 | 11.2 | 8.93 | 7.08 | 5.77 | 5.32
18Cr–10Ni–Cb | Smls. pipe | SA–376 | TP348 | … | … | 8 | 1 | 515 | 205 | 816 | HA–2 | G12, H1, T7 | 138 | 138 | 132 | 126 | 122 | 118 | 111 | 105 | 99.8 | 97.9 | 96.1 | 95 | 94.4 | 93.8 | 93.2 | 92.5 | 92.4 | 92.4 | 90.3 | 77.2 | 57.7 | 39.9 | 30 | 23.2 | 16.3 | 11.2 | 8.93 | 7.08 | 5.77 | 5.32
18Cr–10Ni–Cb | Smls. & wld. fittings | SA–403 | 348 | … | … | 8 | 1 | 515 | 205 | 816 | HA–2 | G5, G12, H2, T6, W12, W14 | 138 | 138 | 138 | 137 | 134 | 129 | 123 | 119 | 117 | 116 | 116 | 116 | 116 | 116 | 116 | 115 | 115 | 113 | 99.8 | 77.2 | 57.7 | 39.9 | 30 | 23.2 | 16.3 | 11.2 | 8.93 | 7.08 | 5.77 | 5.32
18Cr–10Ni–Cb | Wld. pipe | SA–409 | TP348 | … | … | 8 | 1 | 515 | 205 | NP | HA–2 | G5, W12 | 138 | 138 | 138 | 137 | 134 | 129 | 123 | 119 | 117 | 116 | 116 | 116 | 116 | 116 | 116
18Cr–10Ni–Cb | Bar | SA–479 | 348 | … | … | 8 | 1 | 515 | 205 | 816 | HA–2 | G5, G12, G22, H1, T6 | 138 | 138 | 138 | 137 | 134 | 129 | 123 | 119 | 117 | 116 | 116 | 116 | 116 | 116 | 116 | 115 | 115 | 113 | 99.8 | 77.2 | 57.7 | 39.9 | 30 | 23.2 | 16.3 | 11.2 | 8.93 | 7.08 | 5.77 | 5.32
18Cr–10Ni–Cb | Bar | SA–479 | 348 | … | … | 8 | 1 | 515 | 205 | 816 | HA–2 | G12, G22, H1, T7 | 138 | 138 | 132 | 126 | 122 | 118 | 111 | 105 | 99.8 | 97.9 | 96.1 | 95 | 94.4 | 93.8 | 93.2 | 92.5 | 92.4 | 92.4 | 90.3 | 77.2 | 57.7 | 39.9 | 30 | 23.2 | 16.3 | 11.2 | 8.93 | 7.08 | 5.77 | 5.32
18Cr–10Ni–Cb | Wld. pipe | SA–813 | TP348 | … | … | 8 | 1 | 515 | 205 | NP | HA–2 | G5, H1, W12 | 138 | 138 | 138 | 137 | 134 | 129 | 123 | 119 | 117 | 116 | 116 | 116 | 116 | 116 | 116
18Cr–10Ni–Cb | Wld. pipe | SA–814 | TP348 | … | … | 8 | 1 | 515 | 205 | NP | HA–2 | G5, W12 | 138 | 138 | 138 | 137 | 134 | 129 | 123 | 119 | 117 | 116 | 116 | 116 | 116 | 116 | 116
18Cr–10Ni–Cb | Forgings | SA–182 | F348H | … | ≤130 | 8 | 1 | 515 | 205 | 816 | HA–2 | G5, T8 | 138 | 138 | 138 | 137 | 134 | 129 | 123 | 119 | 117 | 116 | 116 | 116 | 116 | 116 | 116 | 115 | 115 | 114 | 113 | 109 | 92.3 | 69.3 | 53.9 | 41.4 | 31.8 | 23.9 | 18.8 | 14.6 | 10.8 | 7.83
18Cr–10Ni–Cb | Forgings | SA–182 | F348H | … | ≤130 | 8 | 1 | 515 | 205 | 816 | HA–2 | T9 | 138 | 138 | 132 | 126 | 122 | 118 | 111 | 105 | 99.8 | 97.9 | 96.1 | 95 | 94.4 | 93.8 | 93.2 | 92.5 | 92.4 | 92.4 | 92.4 | 92.2 | 89.1 | 69.3 | 53.9 | 41.4 | 31.8 | 23.9 | 18.8 | 14.6 | 10.8 | 7.83
18Cr–10Ni–Cb | Smls. tube | SA–213 | TP348H | … | … | 8 | 1 | 515 | 205 | 816 | HA–2 | G5, H2, T8 | 138 | 138 | 138 | 137 | 134 | 129 | 123 | 119 | 117 | 116 | 116 | 116 | 116 | 116 | 116 | 115 | 115 | 114 | 113 | 109 | 92.3 | 69.3 | 53.9 | 41.4 | 31.8 | 23.9 | 18.8 | 14.6 | 10.8 | 7.83
18Cr–10Ni–Cb | Smls. tube | SA–213 | TP348H | … | … | 8 | 1 | 515 | 205 | 816 | HA–2 | H2, T9 | 138 | 138 | 132 | 126 | 122 | 118 | 111 | 105 | 99.8 | 97.9 | 96.1 | 95 | 94.4 | 93.8 | 93.2 | 92.5 | 92.4 | 92.4 | 92.4 | 92.2 | 89.1 | 69.3 | 53.9 | 41.4 | 31.8 | 23.9 | 18.8 | 14.6 | 10.8 | 7.83
18Cr–10Ni–Cb | Plate | SA–240 | 348H | … | … | 8 | 1 | 515 | 205 | NP | HA–2 | G5, H2 | 138 | 138 | 138 | 137 | 134 | 129 | 123 | 119 | 117 | 116 | 116 | 116 | 116 | 116 | 116
18Cr–10Ni–Cb | Wld. tube | SA–249 | TP348H | … | … | 8 | 1 | 515 | 205 | NP | HA–2 | G5, T8, W12, W13 | 138 | 138 | 138 | 137 | 134 | 129 | 123 | 119 | 117 | 116 | 116 | 116 | 116 | 116 | 116 | 115 | 115 | 114 | 113 | 109 | 92.3 | 69.3 | 53.9 | 41.4 | 31.8 | 23.9 | 18.8 | 14.6 | 10.8 | 7.83
18Cr–10Ni–Cb | Wld. tube | SA–249 | TP348H | … | … | 8 | 1 | 515 | 205 | NP | HA–2 | T9, W13 | 138 | 138 | 132 | 126 | 122 | 118 | 111 | 105 | 99.8 | 97.9 | 96.1 | 95 | 94.4 | 93.8 | 93.2 | 92.5 | 92.4 | 92.4 | 92.4 | 92.2 | 89.1 | 69.3 | 53.9 | 41.4 | 31.8 | 23.9 | 18.8 | 14.6 | 10.8 | 7.83
18Cr–10Ni–Cb | Wld. tube | SA–249 | TP348H | … | … | 8 | 1 | 515 | 205 | 816 | HA–2 | G3, G5, G24, T8 | 117 | 117 | 117 | 117 | 114 | 110 | 104 | 101 | 98.9 | 98.6 | 98.6 | 98.6 | 98.6 | 98.6 | 98.6 | 98.1 | 97.5 | 96.8 | 96.2 | 91.9 | 77.9 | 58.8 | 45.7 | 35.1 | 26.8 | 20.1 | 15.8 | 12.6 | 9.52 | 6.41
18Cr–10Ni–Cb | Wld. tube | SA–249 | TP348H | … | … | 8 | 1 | 515 | 205 | 816 | HA–2 | G3, G24, T9 | 117 | 117 | 112 | 107 | 103 | 101 | 94.3 | 89.1 | 85.3 | 83.3 | 81.8 | 81.2 | 79.9 | 79.3 | 79.3 | 78.7 | 78.6 | 78.6 | 78.6 | 78.4 | 75.7 | 58.8 | 45.7 | 35.1 | 26.8 | 20.1 | 15.8 | 12.6 | 9.52 | 6.41
18Cr–10Ni–Cb | Smls. & wld. pipe | SA–312 | TP348H | … | … | 8 | 1 | 515 | 205 | 816 | HA–2 | G5, H2, T8, W12, W14 | 138 | 138 | 138 | 137 | 134 | 129 | 123 | 119 | 117 | 116 | 116 | 116 | 116 | 116 | 116 | 115 | 115 | 114 | 113 | 109 | 92.3 | 69.3 | 53.9 | 41.4 | 31.8 | 23.9 | 18.8 | 14.6 | 10.8 | 7.83
18Cr–10Ni–Cb | Smls. pipe | SA–312 | TP348H | … | … | 8 | 1 | 515 | 205 | 816 | HA–2 | H2, T9 | 138 | 138 | 132 | 126 | 122 | 118 | 111 | 105 | 99.8 | 97.9 | 96.1 | 95 | 94.4 | 93.8 | 93.2 | 92.5 | 92.4 | 92.4 | 92.4 | 92.2 | 89.1 | 69.3 | 53.9 | 41.4 | 31.8 | 23.9 | 18.8 | 14.6 | 10.8 | 7.83
18Cr–10Ni–Cb | Wld. pipe | SA–312 | TP348H | … | … | 8 | 1 | 515 | 205 | 816 | HA–2 | G5, G24, H2, T8 | 117 | 117 | 117 | 117 | 114 | 110 | 104 | 101 | 98.9 | 98.6 | 98.6 | 98.6 | 98.6 | 98.6 | 98.6 | 98.1 | 97.5 | 96.8 | 96.2 | 91.9 | 77.9 | 58.8 | 45.7 | 35.1 | 26.8 | 20.1 | 15.8 | 12.6 | 9.52 | 6.41
18Cr–10Ni–Cb | Wld. pipe | SA–312 | TP348H | … | … | 8 | 1 | 515 | 205 | 816 | HA–2 | G24, H2, T9 | 117 | 117 | 112 | 107 | 103 | 101 | 94.3 | 89.1 | 85.3 | 83.3 | 81.8 | 81.2 | 79.9 | 79.3 | 79.3 | 78.7 | 78.6 | 78.6 | 78.6 | 78.4 | 75.7 | 58.8 | 45.7 | 35.1 | 26.8 | 20.1 | 15.8 | 12.6 | 9.52 | 6.41
18Cr–10Ni–Cb | Smls. & wld. fittings | SA–403 | 348H | … | … | 8 | 1 | 515 | 205 | 816 | HA–2 | G5, H2, T8, W12, W14 | 138 | 138 | 138 | 137 | 134 | 129 | 123 | 119 | 117 | 116 | 116 | 116 | 116 | 116 | 116 | 115 | 115 | 114 | 113 | 109 | 92.3 | 69.3 | 53.9 | 41.4 | 31.8 | 23.9 | 18.8 | 14.6 | 10.8 | 7.83
18Cr–10Ni–Cb | Bar | SA–479 | 348H | … | … | 8 | 1 | 515 | 205 | NP | HA–2 | G5, H2, T8 | 138 | 138 | 138 | 137 | 134 | 129 | 123 | 119 | 117 | 116 | 116 | 116 | 116 | 116 | 116 | 115 | 115 | 114 | 113 | 109 | 92.3 | 69.3 | 53.9 | 41.4 | 31.8 | 23.9 | 18.8 | 14.6 | 10.8 | 7.83
18Cr–10Ni–Cb | Bar | SA–479 | 348H | … | … | 8 | 1 | 515 | 205 | NP | HA–2 | H2, T9 | 138 | 138 | 132 | 126 | 122 | 118 | 111 | 105 | 99.8 | 97.9 | 96.1 | 95 | 94.4 | 93.8 | 93.2 | 92.5 | 92.4 | 92.4 | 92.4 | 92.2 | 89.1 | 69.3 | 53.9 | 41.4 | 31.8 | 23.9 | 18.8 | 14.6 | 10.8 | 7.83
18Cr–10Ni–Cb | Wld. pipe | SA–813 | TP348H | … | … | 8 | 1 | 515 | 205 | NP | HA–2 | G5, H2, W12 | 138 | 138 | 138 | 137 | 134 | 129 | 123 | 119 | 117 | 116 | 116 | 116 | 116 | 116 | 116
18Cr–10Ni–Cb | Wld. pipe | SA–814 | TP348H | … | … | 8 | 1 | 515 | 205 | NP | HA–2 | G5, W12 | 138 | 138 | 138 | 137 | 134 | 129 | 123 | 119 | 117 | 116 | 116 | 116 | 116 | 116 | 116
18Cr–10Ni–Cb | Bar | SA/JIS G4303 | SUS347 | … | … | 8 | 1 | 520 | 205 | 816 | HA–2 | G5, G12, G22, T6 | 138 | 138 | 138 | 137 | 134 | 129 | 123 | 119 | 117 | 116 | 116 | 116 | 116 | 116 | 116 | 115 | 115 | 113 | 99.8 | 77.2 | 57.7 | 39.9 | 30 | 23.2 | 16.3 | 11.2 | 8.93 | 7.08 | 5.77 | 5.32
18Cr–10Ni–Cb | Smls. tube | SA–213 | TP347HFG | … | … | 8 | 1 | 550 | 205 | NP | HA–2 | G5, T8 | 138 | 138 | 138 | 138 | 138 | 138 | 138 | 134 | 132 | 131 | 131 | 130 | 130 | 128 | 127 | 125 | 124 | 123 | 122 | 120 | 107 | 85.4 | 67 | 51.7 | 39.3 | 29.4 | 21.7
18Cr–10Ni–Cb | Smls. tube | SA–213 | TP347HFG | … | … | 8 | 1 | 550 | 205 | NP | HA–2 | T9 | 138 | 138 | 129 | 123 | 120 | 116 | 110 | 105 | 102 | 100 | 98.5 | 97.2 | 96 | 94.9 | 93.9 | 92.9 | 92 | 91 | 90.1 | 89 | 88 | 85.4 | 67 | 51.7 | 39.3 | 29.4 | 21.7
18Cr–10Ni–Ti | Smls. pipe | SA–312 | TP321 | … | >9.5 | 8 | 1 | 485 | 170 | 816 | HA–2 | G5, G12, T7 | 115 | 115 | 115 | 115 | 115 | 115 | 115 | 112 | 106 | 104 | 102 | 100 | 98.5 | 97.3 | 96 | 95.4 | 94.2 | 93.3 | 84.1 | 61.6 | 44.3 | 33.1 | 24.5 | 18.3 | 12.6 | 8.41 | 6.18 | 4.37 | 2.77 | 1.62
18Cr–10Ni–Ti | Smls. pipe | SA–312 | TP321 | … | >9.5 | 8 | 1 | 485 | 170 | 816 | HA–2 | G12, T7 | 115 | 115 | 109 | 102 | 98.7 | 95 | 88.8 | 83 | 79 | 77.2 | 75.5 | 74.3 | 73 | 72.5 | 71.2 | 70.5 | 69.8 | 69.5 | 67.7 | 61.6 | 44.3 | 33.1 | 24.5 | 18.3 | 12.6 | 8.41 | 6.18 | 4.37 | 2.77 | 1.62
18Cr–10Ni–Ti | Wld. pipe | SA–312 | TP321 | … | >9.5 | 8 | 1 | 485 | 170 | 816 | HA–2 | G5, G12, T7, W12, W13, W14 | 115 | 115 | 115 | 115 | 115 | 115 | 115 | 112 | 106 | 104 | 102 | 100 | 98.5 | 97.3 | 96 | 95.4 | 94.2 | 93.3 | 84.1 | 61.6 | 44.3 | 33.1 | 24.5 | 18.3 | 12.6 | 8.41 | 6.18 | 4.37 | 2.77 | 1.62
18Cr–10Ni–Ti | Wld. pipe | SA–312 | TP321 | … | >9.5 | 8 | 1 | 485 | 170 | 816 | HA–2 | G12, T7, W13, W14 | 115 | 115 | 109 | 102 | 98.7 | 95 | 88.8 | 83 | 79 | 77.2 | 75.5 | 74.3 | 73 | 72.5 | 71.2 | 70.5 | 69.8 | 69.5 | 67.7 | 61.6 | 44.3 | 33.1 | 24.5 | 18.3 | 12.6 | 8.41 | 6.18 | 4.37 | 2.77 | 1.62
18Cr–10Ni–Ti | Smls. pipe | SA–376 | TP321 | … | >9.5 | 8 | 1 | 485 | 170 | 816 | HA–2 | G5, G12, H1, T7 | 115 | 115 | 115 | 115 | 115 | 115 | 115 | 112 | 106 | 104 | 102 | 100 | 98.5 | 97.3 | 96 | 95.4 | 94.2 | 93.3 | 84.1 | 61.6 | 44.3 | 33.1 | 24.5 | 18.3 | 12.6 | 8.41 | 6.18 | 4.37 | 2.77 | 1.62
18Cr–10Ni–Ti | Smls. pipe | SA–376 | TP321 | … | >9.5 | 8 | 1 | 485 | 170 | 816 | HA–2 | G12, H1, T7 | 115 | 115 | 109 | 102 | 98.7 | 95 | 88.8 | 83 | 79 | 77.2 | 75.5 | 74.3 | 73 | 72.5 | 71.2 | 70.5 | 69.8 | 69.5 | 67.7 | 61.6 | 44.3 | 33.1 | 24.5 | 18.3 | 12.6 | 8.41 | 6.18 | 4.37 | 2.77 | 1.62
18Cr–10Ni–Ti | Smls. pipe | SA–312 | TP321H | … | >9.5 | 8 | 1 | 485 | 170 | 816 | HA–2 | G5, T8 | 115 | 115 | 115 | 115 | 115 | 115 | 115 | 112 | 106 | 104 | 102 | 100 | 98.5 | 97.3 | 96 | 95.4 | 94.2 | 93.6 | 91.2 | 78 | 59.5 | 46 | 36.9 | 28.7 | 22.9 | 18.4 | 14.4 | 11.5 | 9.16 | 6.64
18Cr–10Ni–Ti | Smls. pipe | SA–312 | TP321H | … | >9.5 | 8 | 1 | 485 | 170 | 816 | HA–2 | T8 | 115 | 115 | 108 | 102 | 98.7 | 95 | 88.8 | 83 | 79 | 77.2 | 75.5 | 74.3 | 73 | 72.5 | 71.2 | 70.5 | 69.9 | 69.2 | 68.8 | 67.4 | 59.5 | 46 | 36.9 | 28.7 | 22.9 | 18.4 | 14.4 | 11.5 | 9.16 | 6.64
18Cr–10Ni–Ti | Wld. pipe | SA–312 | TP321H | … | >9.5 | 8 | 1 | 485 | 170 | 816 | HA–2 | G5, T8, W12, W13, W14 | 115 | 115 | 115 | 115 | 115 | 115 | 115 | 112 | 106 | 104 | 102 | 100 | 98.5 | 97.3 | 96 | 95.4 | 94.2 | 93.6 | 91.2 | 78 | 59.5 | 46 | 36.9 | 28.7 | 22.9 | 18.4 | 14.4 | 11.5 | 9.16 | 6.64
18Cr–10Ni–Ti | Wld. pipe | SA–312 | TP321H | … | >9.5 | 8 | 1 | 485 | 170 | 816 | HA–2 | T8, W13, W14 | 115 | 115 | 108 | 102 | 98.7 | 95 | 88.8 | 83 | 79 | 77.2 | 75.5 | 74.3 | 73 | 72.5 | 71.2 | 70.5 | 69.9 | 69.2 | 68.8 | 67.4 | 59.5 | 46 | 36.9 | 28.7 | 22.9 | 18.4 | 14.4 | 11.5 | 9.16 | 6.64
18Cr–10Ni–Ti | Smls. pipe | SA–376 | TP321H | … | >9.5 | 8 | 1 | 485 | 170 | 816 | HA–2 | G5, H2, T8 | 115 | 115 | 115 | 115 | 115 | 115 | 115 | 112 | 106 | 104 | 102 | 100 | 98.5 | 97.3 | 96 | 95.4 | 94.2 | 93.6 | 91.2 | 78 | 59.5 | 46 | 36.9 | 28.7 | 22.9 | 18.4 | 14.4 | 11.5 | 9.16 | 6.64
18Cr–10Ni–Ti | Forgings | SA–182 | F321 | … | >130 | 8 | 1 | 485 | 205 | 816 | HA–2 | G5, G12, T6 | 138 | 138 | 135 | 130 | 126 | 123 | 121 | 121 | 121 | 121 | 121 | 121 | 119 | 117 | 115 | 114 | 113 | 111 | 87.4 | 57.5 | 44.4 | 32.9 | 24.5 | 18.3 | 12.6 | 8.41 | 6.18 | 4.37 | 2.77 | 1.62
18Cr–10Ni–Ti | Forgings | SA–182 | F321 | … | >130 | 8 | 1 | 485 | 205 | 816 | HA–2 | G12, T7 | 138 | 138 | 130 | 123 | 118 | 114 | 106 | 99.7 | 94.5 | 92.3 | 90.7 | 89.4 | 87.5 | 86.9 | 85.7 | 85 | 83.9 | 83 | 77.6 | 59.2 | 44.8 | 32.9 | 24.5 | 18.3 | 12.6 | 8.41 | 6.18 | 4.37 | 2.77 | 1.62
18Cr–10Ni–Ti | Forgings | SA–965 | F321 | … | … | 8 | 1 | 485 | 205 | 816 | HA–2 | G5, G12, H1, T6 | 138 | 138 | 135 | 130 | 126 | 123 | 121 | 121 | 121 | 121 | 121 | 121 | 119 | 117 | 115 | 114 | 113 | 111 | 87.4 | 57.5 | 44.4 | 32.9 | 24.5 | 18.3 | 12.6 | 8.41 | 6.18 | 4.37 | 2.77 | 1.62
18Cr–10Ni–Ti | Forgings | SA–965 | F321 | … | … | 8 | 1 | 485 | 205 | 816 | HA–2 | G12, H1, T7 | 138 | 138 | 130 | 123 | 118 | 114 | 106 | 99.7 | 94.5 | 92.3 | 90.7 | 89.4 | 87.5 | 86.9 | 85.7 | 85 | 83.9 | 83 | 77.6 | 59.2 | 44.8 | 32.9 | 24.5 | 18.3 | 12.6 | 8.41 | 6.18 | 4.37 | 2.77 | 1.62
18Cr–10Ni–Ti | Forgings | SA–182 | F321H | … | >130 | 8 | 1 | 485 | 205 | 816 | HA–2 | G5, H2, T8 | 138 | 138 | 135 | 130 | 126 | 123 | 121 | 121 | 121 | 121 | 121 | 121 | 119 | 117 | 115 | 114 | 113 | 112 | 103 | 77.7 | 58.7 | 46 | 36.9 | 28.7 | 22.9 | 18.4 | 14.4 | 11.5 | 9.16 | 6.64
18Cr–10Ni–Ti | Forgings | SA–182 | F321H | … | >130 | 8 | 1 | 485 | 205 | 816 | HA–2 | H2, T8 | 138 | 138 | 131 | 123 | 118 | 114 | 106 | 99.7 | 94.5 | 92.3 | 90.7 | 89.4 | 87.5 | 86.9 | 85.7 | 85 | 83.9 | 83 | 82.4 | 77.7 | 58.7 | 46 | 36.9 | 28.7 | 22.9 | 18.4 | 14.4 | 11.5 | 9.16 | 6.64
18Cr–10Ni–Ti | Forgings | SA–965 | F321H | … | … | 8 | 1 | 485 | 205 | 816 | HA–2 | G5, H2, T8 | 138 | 138 | 135 | 130 | 126 | 123 | 121 | 121 | 121 | 121 | 121 | 121 | 119 | 117 | 115 | 114 | 113 | 112 | 103 | 77.7 | 58.7 | 46 | 36.9 | 28.7 | 22.9 | 18.4 | 14.4 | 11.5 | 9.16 | 6.64
18Cr–10Ni–Ti | Forgings | SA–965 | F321H | … | … | 8 | 1 | 485 | 205 | 816 | HA–2 | H2, T8 | 138 | 138 | 131 | 123 | 118 | 114 | 106 | 99.7 | 94.5 | 92.3 | 90.7 | 89.4 | 87.5 | 86.9 | 85.7 | 85 | 83.9 | 83 | 82.4 | 77.7 | 58.7 | 46 | 36.9 | 28.7 | 22.9 | 18.4 | 14.4 | 11.5 | 9.16 | 6.64
18Cr–10Ni–Ti | Plate | SA/EN 10028–7 | X6CrNiTi18–10 | … | ≤75 | 8 | 1 | 500 | 200 | 550 | HA–2 | G12, G30 | 133 | 133 | 125 | 119 | 114 | 110 | 103 | 96.5 | 91.5 | 89.4 | 87.6 | 86.1 | 84.8 | 83.7 | 82.8 | 81.9 | 81.2 | 80.4 | 79.6
18Cr–10Ni–Ti | Plate | SA/EN 10028–7 | X6CrNiTi18–10 | … | ≤75 | 8 | 1 | 500 | 200 | 550 | HA–2 | G5, G12, G30, T6 | 133 | 133 | 133 | 133 | 133 | 133 | 133 | 130 | 124 | 121 | 118 | 116 | 114 | 113 | 112 | 111 | 110 | 109 | 87.4
18Cr–10Ni–Ti | Forgings | SA–182 | F321 | … | ≤130 | 8 | 1 | 515 | 205 | NP | HA–2 | G5, G12, T7 | 138 | 138 | 138 | 138 | 135 | 132 | 129 | 129 | 127 | 125 | 123 | 120 | 119 | 117 | 115 | 114 | 113 | 112 | 94.6 | 59.2 | 44.8 | 32.9 | 24.5 | 18.3 | 12.6 | 8.41 | 6.18 | 4.37 | 2.77 | 1.62
18Cr–10Ni–Ti | Forgings | SA–182 | F321 | … | ≤130 | 8 | 1 | 515 | 205 | 816 | HA–2 | G12, T7 | 138 | 138 | 130 | 123 | 118 | 114 | 106 | 99.7 | 94.5 | 92.3 | 90.7 | 89.4 | 87.5 | 86.9 | 85.7 | 85 | 83.9 | 83 | 77.6 | 59.2 | 44.8 | 32.9 | 24.5 | 18.3 | 12.6 | 8.41 | 6.18 | 4.37 | 2.77 | 1.62
18Cr–10Ni–Ti | Forgings | SA–182 | F321 | … | ≤130 | 8 | 1 | 515 | 205 | 816 | HA–2 | G5, G12, T6 | 138 | 138 | 138 | 138 | 135 | 132 | 129 | 129 | 127 | 125 | 123 | 121 | 119 | 117 | 115 | 114 | 113 | 111 | 87.4 | 57.5 | 44.4 | 32.9 | 24.5 | 18.3 | 12.6 | 8.41 | 6.18 | 4.37 | 2.77 | 1.62
18Cr–10Ni–Ti | Smls. tube | SA–213 | TP321 | … | … | 8 | 1 | 515 | 205 | NP | HA–2 | G5, G12, T7 | 138 | 138 | 138 | 138 | 135 | 132 | 129 | 129 | 127 | 125 | 123 | 120 | 119 | 117 | 115 | 114 | 113 | 112 | 94.6 | 59.2 | 44.8 | 32.9 | 24.5 | 18.3 | 12.6 | 8.41 | 6.18 | 4.37 | 2.77 | 1.62
18Cr–10Ni–Ti | Smls. tube | SA–213 | TP321 | … | … | 8 | 1 | 515 | 205 | 816 | HA–2 | G12, T7 | 138 | 138 | 130 | 123 | 118 | 114 | 106 | 99.7 | 94.5 | 92.3 | 90.7 | 89.4 | 87.5 | 86.9 | 85.7 | 85 | 83.9 | 83 | 77.6 | 59.2 | 44.8 | 32.9 | 24.5 | 18.3 | 12.6 | 8.41 | 6.18 | 4.37 | 2.77 | 1.62
18Cr–10Ni–Ti | Smls. tube | SA–213 | TP321 | … | … | 8 | 1 | 515 | 205 | 816 | HA–2 | G5, G12, T6 | 138 | 138 | 138 | 138 | 135 | 132 | 129 | 129 | 127 | 125 | 123 | 121 | 119 | 117 | 115 | 114 | 113 | 111 | 87.4 | 57.5 | 44.4 | 32.9 | 24.5 | 18.3 | 12.6 | 8.41 | 6.18 | 4.37 | 2.77 | 1.62
18Cr–10Ni–Ti | Plate | SA–240 | 321 | … | … | 8 | 1 | 515 | 205 | NP | HA–2 | G5, G12, T7 | 138 | 138 | 138 | 138 | 135 | 132 | 129 | 129 | 127 | 125 | 123 | 120 | 119 | 117 | 115 | 114 | 113 | 112 | 94.6 | 59.2 | 44.8 | 32.9 | 24.5 | 18.3 | 12.6 | 8.41 | 6.18 | 4.37 | 2.77 | 1.62
18Cr–10Ni–Ti | Plate | SA–240 | 321 | … | … | 8 | 1 | 515 | 205 | 816 | HA–2 | G12, T7 | 138 | 138 | 130 | 123 | 118 | 114 | 106 | 99.7 | 94.5 | 92.3 | 90.7 | 89.4 | 87.5 | 86.9 | 85.7 | 85 | 83.9 | 83 | 77.6 | 59.2 | 44.8 | 32.9 | 24.5 | 18.3 | 12.6 | 8.41 | 6.18 | 4.37 | 2.77 | 1.62
18Cr–10Ni–Ti | Plate | SA–240 | 321 | … | … | 8 | 1 | 515 | 205 | 816 | HA–2 | G5, G12, T6 | 138 | 138 | 138 | 138 | 135 | 132 | 129 | 129 | 127 | 125 | 123 | 121 | 119 | 117 | 115 | 114 | 113 | 111 | 87.4 | 57.5 | 44.4 | 32.9 | 24.5 | 18.3 | 12.6 | 8.41 | 6.18 | 4.37 | 2.77 | 1.62
18Cr–10Ni–Ti | Wld. tube | SA–249 | TP321 | … | … | 8 | 1 | 515 | 205 | NP | HA–2 | G12, T7, W13 | 138 | 138 | 130 | 123 | 118 | 114 | 106 | 99.7 | 94.5 | 92.3 | 90.7 | 89.4 | 87.5 | 86.9 | 85.7 | 85 | 83.9 | 83 | 77.6 | 59.2 | 44.8 | 32.9 | 24.5 | 18.3 | 12.6 | 8.41 | 6.18 | 4.37 | 2.77 | 1.62
18Cr–10Ni–Ti | Wld. tube | SA–249 | TP321 | … | … | 8 | 1 | 515 | 205 | NP | HA–2 | G5, G12, T7, W12, W13 | 138 | 138 | 138 | 138 | 135 | 132 | 129 | 129 | 127 | 125 | 123 | 120 | 119 | 117 | 115 | 114 | 113 | 112 | 94.6 | 59.2 | 44.8 | 32.9 | 24.5 | 18.3 | 12.6 | 8.41 | 6.18 | 4.37 | 2.77 | 1.62
18Cr–10Ni–Ti | Wld. tube | SA–249 | TP321 | … | … | 8 | 1 | 515 | 205 | 816 | HA–2 | G3, G5, G12, G24, T7 | 117 | 117 | 117 | 117 | 114 | 112 | 110 | 110 | 108 | 106 | 104 | 102 | 101 | 99.4 | 98.1 | 97.5 | 96.3 | 95.2 | 78.7 | 51.2 | 38 | 28.4 | 21.1 | 15.5 | 10.4 | 6.86 | 5.18 | 3.76 | 2.39 | 1.41
18Cr–10Ni–Ti | Wld. tube | SA–249 | TP321 | … | … | 8 | 1 | 515 | 205 | 816 | HA–2 | G3, G12, G24, T7 | 117 | 117 | 111 | 104 | 101 | 97.1 | 90.2 | 85 | 80.6 | 78.5 | 76.9 | 75.6 | 74.4 | 73.8 | 72.6 | 71.9 | 71.2 | 70.5 | 64.2 | 51.2 | 38 | 28.4 | 21.1 | 15.5 | 10.4 | 6.86 | 5.18 | 3.76 | 2.39 | 1.41
18Cr–10Ni–Ti | Smls. pipe | SA–312 | TP321 | … | ≤9.5 | 8 | 1 | 515 | 205 | 816 | HA–2 | G5, G12, T7 | 138 | 138 | 138 | 138 | 135 | 132 | 129 | 129 | 127 | 125 | 123 | 120 | 119 | 117 | 115 | 114 | 113 | 112 | 94.6 | 59.2 | 44.8 | 32.9 | 24.5 | 18.3 | 12.6 | 8.41 | 6.18 | 4.37 | 2.77 | 1.62
18Cr–10Ni–Ti | Smls. pipe | SA–312 | TP321 | … | ≤9.5 | 8 | 1 | 515 | 205 | 816 | HA–2 | G12, T7 | 138 | 138 | 130 | 123 | 118 | 114 | 106 | 99.7 | 94.5 | 92.3 | 90.7 | 89.4 | 87.5 | 86.9 | 85.7 | 85 | 83.9 | 83 | 77.6 | 59.2 | 44.8 | 32.9 | 24.5 | 18.3 | 12.6 | 8.41 | 6.18 | 4.37 | 2.77 | 1.62
18Cr–10Ni–Ti | Wld. pipe | SA–312 | TP321 | … | ≤9.5 | 8 | 1 | 515 | 205 | 816 | HA–2 | G5, G12, T7, W12, W13, W14 | 138 | 138 | 138 | 138 | 135 | 132 | 129 | 129 | 127 | 125 | 123 | 120 | 119 | 117 | 115 | 114 | 113 | 112 | 94.6 | 59.2 | 44.8 | 32.9 | 24.5 | 18.3 | 12.6 | 8.41 | 6.18 | 4.37 | 2.77 | 1.62
18Cr–10Ni–Ti | Wld. pipe | SA–312 | TP321 | … | ≤9.5 | 8 | 1 | 515 | 205 | 816 | HA–2 | T7, W13, W14 | 138 | 138 | 130 | 123 | 118 | 114 | 106 | 99.7 | 94.5 | 92.3 | 90.7 | 89.4 | 87.5 | 86.9 | 85.7 | 85 | 83.9 | 83 | 77.6 | 59.2 | 44.8 | 32.9 | 24.5 | 18.3 | 12.6 | 8.41 | 6.18 | 4.37 | 2.77 | 1.62
18Cr–10Ni–Ti | Wld. pipe | SA–358 | 321 | 1 | … | 8 | 1 | 515 | 205 | NP | HA–2 | G5, H1, W12 | 138 | 138 | 138 | 138 | 135 | 132 | 129 | 129 | 127 | 125 | 123 | 120 | 119 | 117 | 115
18Cr–10Ni–Ti | Smls. pipe | SA–376 | TP321 | … | ≤9.5 | 8 | 1 | 515 | 205 | NP | HA–2 | G5, G12, H1, T7 | 138 | 138 | 138 | 138 | 135 | 132 | 129 | 129 | 127 | 125 | 123 | 120 | 119 | 117 | 115 | 114 | 113 | 112 | 94.6 | 59.2 | 44.8 | 32.9 | 24.5 | 18.3 | 12.6 | 8.41 | 6.18 | 4.37 | 2.77 | 1.62
18Cr–10Ni–Ti | Smls. pipe | SA–376 | TP321 | … | ≤9.5 | 8 | 1 | 515 | 205 | 816 | HA–2 | G12, H1, T7 | 138 | 138 | 130 | 123 | 118 | 114 | 106 | 99.7 | 94.5 | 92.3 | 90.7 | 89.4 | 87.5 | 86.9 | 85.7 | 85 | 83.9 | 83 | 77.6 | 59.2 | 44.8 | 32.9 | 24.5 | 18.3 | 12.6 | 8.41 | 6.18 | 4.37 | 2.77 | 1.62
18Cr–10Ni–Ti | Smls. pipe | SA–376 | TP321 | … | ≤9.5 | 8 | 1 | 515 | 205 | 816 | HA–2 | G5, G12, T6 | 138 | 138 | 138 | 138 | 135 | 132 | 129 | 129 | 127 | 125 | 123 | 121 | 119 | 117 | 115 | 114 | 113 | 111 | 87.4 | 57.5 | 44.4 | 32.9 | 24.5 | 18.3 | 12.6 | 8.41 | 6.18 | 4.37 | 2.77 | 1.62
18Cr–10Ni–Ti | Smls. & wld. fittings | SA–403 | 321 | … | … | 8 | 1 | 515 | 205 | 816 | HA–2 | G5, G12, T6, W12, W14 | 138 | 138 | 138 | 138 | 135 | 132 | 129 | 129 | 127 | 125 | 123 | 121 | 119 | 117 | 115 | 114 | 113 | 111 | 87.4 | 57.5 | 44.4 | 32.9 | 24.5 | 18.3 | 12.6 | 8.41 | 6.18 | 4.37 | 2.77 | 1.62
18Cr–10Ni–Ti | Wld. pipe | SA–409 | TP321 | … | … | 8 | 1 | 515 | 205 | NP | HA–2 | G5, W12 | 138 | 138 | 138 | 138 | 135 | 132 | 129 | 129 | 127 | 125 | 123 | 120 | 119 | 117 | 115
18Cr–10Ni–Ti | Bar | SA–479 | 321 | … | … | 8 | 1 | 515 | 205 | NP | HA–2 | G5, G12, H1, T7 | 138 | 138 | 138 | 138 | 135 | 132 | 129 | 129 | 127 | 125 | 123 | 120 | 119 | 117 | 115 | 114 | 113 | 112 | 94.6 | 59.2 | 44.8 | 32.9 | 24.5 | 18.3 | 12.6 | 8.41 | 6.18 | 4.37 | 2.77 | 1.62
18Cr–10Ni–Ti | Bar | SA–479 | 321 | … | … | 8 | 1 | 515 | 205 | 816 | HA–2 | G12, G22, H1, T7 | 138 | 138 | 130 | 123 | 118 | 114 | 106 | 99.7 | 94.5 | 92.3 | 90.7 | 89.4 | 87.5 | 86.9 | 85.7 | 85 | 83.9 | 83 | 77.6 | 59.2 | 44.8 | 32.9 | 24.5 | 18.3 | 12.6 | 8.41 | 6.18 | 4.37 | 2.77 | 1.62
18Cr–10Ni–Ti | Bar | SA–479 | 321 | … | … | 8 | 1 | 515 | 205 | 816 | HA–2 | G5, G12, G22, H1, T6 | 138 | 138 | 138 | 138 | 135 | 132 | 129 | 129 | 127 | 125 | 123 | 121 | 119 | 117 | 115 | 114 | 113 | 111 | 87.4 | 57.5 | 44.4 | 32.9 | 24.5 | 18.3 | 12.6 | 8.41 | 6.18 | 4.37 | 2.77 | 1.62
18Cr–10Ni–Ti | Wld. pipe | SA–813 | TP321 | … | … | 8 | 1 | 515 | 205 | NP | HA–2 | G5, H1, W12 | 138 | 138 | 138 | 138 | 135 | 132 | 129 | 129 | 127 | 125 | 123 | 120 | 119 | 117 | 115
18Cr–10Ni–Ti | Wld. pipe | SA–814 | TP321 | … | … | 8 | 1 | 515 | 205 | NP | HA–2 | G5, W12 | 138 | 138 | 138 | 138 | 135 | 132 | 129 | 129 | 127 | 125 | 123 | 120 | 119 | 117 | 115
18Cr–10Ni–Ti | Forgings | SA–182 | F321H | … | ≤130 | 8 | 1 | 515 | 205 | 816 | HA–2 | G5, H2, T8 | 138 | 138 | 138 | 138 | 135 | 132 | 129 | 129 | 127 | 125 | 123 | 121 | 119 | 117 | 115 | 114 | 113 | 112 | 103 | 77.7 | 58.7 | 46 | 36.9 | 28.7 | 22.9 | 18.4 | 14.4 | 11.5 | 9.16 | 6.64
18Cr–10Ni–Ti | Forgings | SA–182 | F321H | … | ≤130 | 8 | 1 | 515 | 205 | 816 | HA–2 | H2, T8 | 138 | 138 | 131 | 123 | 118 | 114 | 106 | 99.7 | 94.5 | 92.3 | 90.7 | 89.4 | 87.5 | 86.9 | 85.7 | 85 | 83.9 | 83 | 82.4 | 77.7 | 58.7 | 46 | 36.9 | 28.7 | 22.9 | 18.4 | 14.4 | 11.5 | 9.16 | 6.64
18Cr–10Ni–Ti | Smls. tube | SA–213 | TP321H | … | … | 8 | 1 | 515 | 205 | 816 | HA–2 | G5, H2, T8 | 138 | 138 | 138 | 138 | 135 | 132 | 129 | 129 | 127 | 125 | 123 | 121 | 119 | 117 | 115 | 114 | 113 | 112 | 103 | 77.7 | 58.7 | 46 | 36.9 | 28.7 | 22.9 | 18.4 | 14.4 | 11.5 | 9.16 | 6.64
18Cr–10Ni–Ti | Smls. tube | SA–213 | TP321H | … | … | 8 | 1 | 515 | 205 | 816 | HA–2 | H2, T8 | 138 | 138 | 131 | 123 | 118 | 114 | 106 | 99.7 | 94.5 | 92.3 | 90.7 | 89.4 | 87.5 | 86.9 | 85.7 | 85 | 83.9 | 83 | 82.4 | 77.7 | 58.7 | 46 | 36.9 | 28.7 | 22.9 | 18.4 | 14.4 | 11.5 | 9.16 | 6.64
18Cr–10Ni–Ti | Plate | SA–240 | 321H | … | … | 8 | 1 | 515 | 205 | 816 | HA–2 | G5, H2, T8 | 138 | 138 | 138 | 138 | 135 | 132 | 129 | 129 | 127 | 125 | 123 | 121 | 119 | 117 | 115 | 114 | 113 | 112 | 103 | 77.7 | 58.7 | 46 | 36.9 | 28.7 | 22.9 | 18.4 | 14.4 | 11.5 | 9.16 | 6.64
18Cr–10Ni–Ti | Plate | SA–240 | 321H | … | … | 8 | 1 | 515 | 205 | 816 | HA–2 | H2, T8 | 138 | 138 | 131 | 123 | 118 | 114 | 106 | 99.7 | 94.5 | 92.3 | 90.7 | 89.4 | 87.5 | 86.9 | 85.7 | 85 | 83.9 | 83 | 82.4 | 77.7 | 58.7 | 46 | 36.9 | 28.7 | 22.9 | 18.4 | 14.4 | 11.5 | 9.16 | 6.64
18Cr–10Ni–Ti | Wld. tube | SA–249 | TP321H | … | … | 8 | 1 | 515 | 205 | NP | HA–2 | T8, W13 | 138 | 138 | 131 | 123 | 118 | 114 | 106 | 99.7 | 94.5 | 92.3 | 90.7 | 89.4 | 87.5 | 86.9 | 85.7 | 85 | 83.9 | 83 | 82.4 | 77.7 | 58.7 | 46 | 36.9 | 28.7 | 22.9 | 18.4 | 14.4 | 11.5 | 9.16 | 6.64
18Cr–10Ni–Ti | Wld. tube | SA–249 | TP321H | … | … | 8 | 1 | 515 | 205 | NP | HA–2 | G5, T8, W12, W13 | 138 | 138 | 138 | 138 | 135 | 132 | 129 | 129 | 127 | 125 | 123 | 121 | 119 | 117 | 115 | 114 | 113 | 112 | 103 | 77.7 | 58.7 | 46 | 36.9 | 28.7 | 22.9 | 18.4 | 14.4 | 11.5 | 9.16 | 6.64
18Cr–10Ni–Ti | Wld. tube | SA–249 | TP321H | … | … | 8 | 1 | 515 | 205 | 816 | HA–2 | G3, G5, G24, T8 | 117 | 117 | 117 | 117 | 114 | 112 | 110 | 110 | 108 | 106 | 104 | 102 | 101 | 99.4 | 98.1 | 97.4 | 96.3 | 95.4 | 87.8 | 64.4 | 49.7 | 39.3 | 31.4 | 24.5 | 19.4 | 15.5 | 12.1 | 9.85 | 7.93 | 5.62
18Cr–10Ni–Ti | Wld. tube | SA–249 | TP321H | … | … | 8 | 1 | 515 | 205 | 816 | HA–2 | G3, G24, T8 | 117 | 117 | 111 | 104 | 101 | 97.1 | 90.2 | 85 | 80.6 | 78.5 | 76.9 | 75.6 | 74.4 | 73.8 | 72.6 | 71.8 | 71.3 | 70.6 | 69.9 | 64 | 49.7 | 39.3 | 31.4 | 24.5 | 19.4 | 15.5 | 12.1 | 9.85 | 7.93 | 5.62
18Cr–10Ni–Ti | Smls. pipe | SA–312 | TP321H | … | ≤9.5 | 8 | 1 | 515 | 205 | 816 | HA–2 | G5, T8 | 138 | 138 | 138 | 138 | 135 | 132 | 129 | 129 | 127 | 125 | 123 | 121 | 119 | 117 | 115 | 114 | 113 | 112 | 103 | 77.7 | 58.7 | 46 | 36.9 | 28.7 | 22.9 | 18.4 | 14.4 | 11.5 | 9.16 | 6.64
18Cr–10Ni–Ti | Smls. pipe | SA–312 | TP321H | … | ≤9.5 | 8 | 1 | 515 | 205 | 816 | HA–2 | T8 | 138 | 138 | 131 | 123 | 118 | 114 | 106 | 99.7 | 94.5 | 92.3 | 90.7 | 89.4 | 87.5 | 86.9 | 85.7 | 85 | 83.9 | 83 | 82.4 | 77.7 | 58.7 | 46 | 36.9 | 28.7 | 22.9 | 18.4 | 14.4 | 11.5 | 9.16 | 6.64
18Cr–10Ni–Ti | Wld. pipe | SA–312 | TP321H | … | ≤9.5 | 8 | 1 | 515 | 205 | 816 | HA–2 | G5, T8, W12, W13, W14 | 138 | 138 | 138 | 138 | 135 | 132 | 129 | 129 | 127 | 125 | 123 | 121 | 119 | 117 | 115 | 114 | 113 | 112 | 103 | 77.7 | 58.7 | 46 | 36.9 | 28.7 | 22.9 | 18.4 | 14.4 | 11.5 | 9.16 | 6.64
18Cr–10Ni–Ti | Wld. pipe | SA–312 | TP321H | … | ≤9.5 | 8 | 1 | 515 | 205 | 816 | HA–2 | T8, W13, W14 | 138 | 138 | 131 | 123 | 118 | 114 | 106 | 99.7 | 94.5 | 92.3 | 90.7 | 89.4 | 87.5 | 86.9 | 85.7 | 85 | 83.9 | 83 | 82.4 | 77.7 | 58.7 | 46 | 36.9 | 28.7 | 22.9 | 18.4 | 14.4 | 11.5 | 9.16 | 6.64
18Cr–10Ni–Ti | Smls. pipe | SA–376 | TP321H | … | ≤9.5 | 8 | 1 | 515 | 205 | 816 | HA–2 | G5, H2, T8 | 138 | 138 | 138 | 138 | 135 | 132 | 129 | 129 | 127 | 125 | 123 | 121 | 119 | 117 | 115 | 114 | 113 | 112 | 103 | 77.7 | 58.7 | 46 | 36.9 | 28.7 | 22.9 | 18.4 | 14.4 | 11.5 | 9.16 | 6.64
18Cr–10Ni–Ti | Smls. pipe | SA–376 | TP321H | … | ≤9.5 | 8 | 1 | 515 | 205 | 816 | HA–2 | H2, T8 | 138 | 138 | 131 | 123 | 118 | 114 | 106 | 99.7 | 94.5 | 92.3 | 90.7 | 89.4 | 87.5 | 86.9 | 85.7 | 85 | 83.9 | 83 | 82.4 | 77.7 | 58.7 | 46 | 36.9 | 28.7 | 22.9 | 18.4 | 14.4 | 11.5 | 9.16 | 6.64
18Cr–10Ni–Ti | Smls. & wld. fittings | SA–403 | 321H | … | … | 8 | 1 | 515 | 205 | 816 | HA–2 | G5, H2, T8, W12, W14 | 138 | 138 | 138 | 138 | 135 | 132 | 129 | 129 | 127 | 125 | 123 | 121 | 119 | 117 | 115 | 114 | 113 | 112 | 103 | 77.7 | 58.7 | 46 | 36.9 | 28.7 | 22.9 | 18.4 | 14.4 | 11.5 | 9.16 | 6.64
18Cr–10Ni–Ti | Bar | SA–479 | 321H | … | … | 8 | 1 | 515 | 205 | 816 | HA–2 | H2, T8 | 138 | 138 | 131 | 123 | 118 | 114 | 106 | 99.7 | 94.5 | 92.3 | 90.7 | 89.4 | 87.5 | 86.9 | 85.7 | 85 | 83.9 | 83 | 82.4 | 77.7 | 58.7 | 46 | 36.9 | 28.7 | 22.9 | 18.4 | 14.4 | 11.5 | 9.16 | 6.64
18Cr–10Ni–Ti | Bar | SA–479 | 321H | … | … | 8 | 1 | 515 | 205 | 816 | HA–2 | G5, H2, T8 | 138 | 138 | 138 | 138 | 135 | 132 | 129 | 129 | 127 | 125 | 123 | 121 | 119 | 117 | 115 | 114 | 113 | 112 | 103 | 77.7 | 58.7 | 46 | 36.9 | 28.7 | 22.9 | 18.4 | 14.4 | 11.5 | 9.16 | 6.64
18Cr–12Ni–2Mo | Castings | SA–351 | CF3M | … | … | 8 | 1 | 485 | 205 | 454 | HA–4 | G1, G5, G16, G17, G19 | 138 | 138 | 138 | 138 | 136 | 134 | 133 | 125 | 119 | 116 | 114 | 112 | 111 | 110 | 108 | 107
18Cr–12Ni–2Mo | Castings | SA–351 | CF3M | … | … | 8 | 1 | 485 | 205 | 454 | HA–4 | G1, G19 | 138 | 138 | 128 | 117 | 111 | 107 | 98.5 | 92.7 | 88.2 | 86.1 | 84.4 | 83.2 | 82 | 81.1 | 80.2 | 79.5
18Cr–12Ni–2Mo | Cast pipe | SA–451 | CPF3M | … | … | 8 | 1 | 485 | 205 | 427 | HA–4 | G1, G5, G16, G17, G19 | 138 | 138 | 138 | 138 | 136 | 134 | 133 | 125 | 119 | 116 | 114 | 112 | 111 | 110 | 108
18Cr–12Ni–2Mo | Castings | SA–351 | CF8M | … | … | 8 | 1 | 485 | 205 | 816 | HA–2 | G1, G5, G12, G16, G17, G19, H1, T6 | 138 | 138 | 138 | 138 | 136 | 134 | 133 | 125 | 119 | 116 | 114 | 112 | 111 | 110 | 108 | 107 | 107 | 104 | 94.7 | 73.7 | 57.9 | 46 | 36.9 | 30.1 | 24.3 | 20.3 | 17 | 14.3 | 12.1 | 10.3
18Cr–12Ni–2Mo | Castings | SA–351 | CF8M | … | … | 8 | 1 | 485 | 205 | 816 | HA–2 | G1, G12, G19, H1, T8 | 138 | 138 | 128 | 117 | 111 | 107 | 98.5 | 92.7 | 88.2 | 86.1 | 84.4 | 83.2 | 82 | 81.1 | 80.2 | 79.5 | 78.9 | 78.2 | 77.6 | 73.7 | 57.9 | 46 | 36.9 | 30.1 | 24.3 | 20.3 | 17 | 14.3 | 12.1 | 10.3
18Cr–12Ni–2Mo | Cast pipe | SA–451 | CPF8M | … | … | 8 | 1 | 485 | 205 | 427 | HA–2 | G1, G5, G16, G17, G19 | 138 | 138 | 138 | 138 | 136 | 134 | 133 | 125 | 119 | 116 | 114 | 112 | 111 | 110 | 108
18Cr–10Ni–Ti | Wld. pipe | SA–813 | TP321H | … | … | 8 | 1 | 515 | 205 | NP | HA–2 | G5, H2, W12 | 138 | 138 | 138 | 138 | 135 | 132 | 129 | 129 | 127 | 125 | 123 | 120 | 119 | 117 | 115
18Cr–10Ni–Ti | Wld. pipe | SA–814 | TP321H | … | … | 8 | 1 | 515 | 205 | NP | HA–2 | G5, W12 | 138 | 138 | 138 | 138 | 135 | 132 | 129 | 129 | 127 | 125 | 123 | 120 | 119 | 117 | 115
18Cr–10Ni–Ti | Bar | SA/JIS G4303 | SUS321 | … | … | 8 | 1 | 520 | 205 | 816 | HA–2 | G5, G12, G22, H1, T6 | 138 | 138 | 138 | 138 | 135 | 132 | 129 | 129 | 127 | 125 | 123 | 121 | 119 | 117 | 115 | 114 | 113 | 111 | 87.4 | 57.5 | 44.4 | 32.9 | 24.5 | 18.3 | 12.6 | 8.41 | 6.18 | 4.37 | 2.77 | 1.62
18Cr–11Ni | Plate | SA–240 | 305 | … | … | 8 | 1 | 515 | 205 | NP | HA–1 | G5 | 138 | 138 | 138 | 137 | 134 | 130 | 126 | 122 | 116 | 114 | 111 | 109 | 107 | 105 | 103
18Cr–13Ni–3Mo | Forgings | SA–182 | F317L | … | >130 | 8 | 1 | 450 | 170 | 454 | HA–4 | G5 | 115 | 115 | 115 | 115 | 115 | 115 | 109 | 103 | 98 | 95.7 | 94.1 | 92.8 | 90.9 | 89 | 87.8 | 86.6
18Cr–13Ni–3Mo | Forgings | SA–182 | F317L | … | >130 | 8 | 1 | 450 | 170 | 454 | HA–4 | … | 115 | 115 | 106 | 96.3 | 91.3 | 87.4 | 81.2 | 76 | 72.5 | 71.2 | 70 | 68.8 | 67.5 | 66.3 | 65 | 63.8
18Cr–13Ni–3Mo | Forgings | SA–182 | F317L | … | ≤130 | 8 | 1 | 485 | 170 | 454 | HA–4 | G5 | 115 | 115 | 115 | 115 | 115 | 115 | 109 | 103 | 98 | 95.7 | 94.1 | 92.8 | 90.9 | 89 | 87.8 | 86.6
18Cr–13Ni–3Mo | Forgings | SA–182 | F317L | … | ≤130 | 8 | 1 | 485 | 170 | 454 | HA–4 | … | 115 | 115 | 106 | 96.3 | 91.3 | 87.4 | 81.2 | 76 | 72.5 | 71.2 | 70 | 68.8 | 67.5 | 66.3 | 65 | 63.8
18Cr–13Ni–3Mo | Forgings | SA–182 | F317 | … | ≤130 | 8 | 1 | 515 | 205 | 816 | HA–2 | G5, G12, T8 | 138 | 138 | 138 | 138 | 138 | 138 | 134 | 126 | 119 | 116 | 114 | 112 | 111 | 110 | 108 | 108 | 107 | 106 | 105 | 99.8 | 80.3 | 65.5 | 50.4 | 38.6 | 29.6 | 23 | 17.7 | 13.4 | 10.4 | 8.05
18Cr–13Ni–3Mo | Forgings | SA–182 | F317 | … | ≤130 | 8 | 1 | 515 | 205 | 816 | HA–2 | G12, T9 | 138 | 138 | 128 | 118 | 112 | 107 | 99.2 | 92.8 | 88.1 | 86.1 | 84.1 | 82.9 | 82 | 81.4 | 80.6 | 79.8 | 79.2 | 78.7 | 77.8 | 77.1 | 75 | 65.5 | 50.4 | 38.6 | 29.6 | 23 | 17.7 | 13.4 | 10.4 | 8.05
18Cr–13Ni–3Mo | Plate | SA–240 | 317 | … | … | 8 | 1 | 515 | 205 | 816 | HA–2 | G5, G12, T8 | 138 | 138 | 138 | 138 | 138 | 138 | 134 | 126 | 119 | 116 | 114 | 112 | 111 | 110 | 108 | 108 | 107 | 106 | 105 | 99.8 | 80.3 | 65.5 | 50.4 | 38.6 | 29.6 | 23 | 17.7 | 13.4 | 10.4 | 8.05
18Cr–13Ni–3Mo | Plate | SA–240 | 317 | … | … | 8 | 1 | 515 | 205 | 816 | HA–2 | G12, T9 | 138 | 138 | 128 | 118 | 112 | 107 | 99.2 | 92.8 | 88.1 | 86.1 | 84.1 | 82.9 | 82 | 81.4 | 80.6 | 79.8 | 79.2 | 78.7 | 77.8 | 77.1 | 75 | 65.5 | 50.4 | 38.6 | 29.6 | 23 | 17.7 | 13.4 | 10.4 | 8.05
18Cr–13Ni–3Mo | Plate | SA–240 | 317L | … | … | 8 | 1 | 515 | 205 | 454 | HA–4 | G5 | 138 | 138 | 138 | 138 | 137 | 135 | 131 | 123 | 118 | 116 | 113 | 111 | 109 | 107 | 105 | 103
18Cr–13Ni–3Mo | Plate | SA–240 | 317L | … | … | 8 | 1 | 515 | 205 | 454 | HA–4 | … | 138 | 138 | 127 | 115 | 109 | 105 | 97.1 | 91.2 | 87.3 | 85.4 | 83.8 | 82.5 | 80.6 | 79.4 | 78.1 | 76.9
18Cr–13Ni–3Mo | Wld. tube | SA–249 | TP317 | … | … | 8 | 1 | 515 | 205 | NP | HA–2 | G5, W12 | 138 | 138 | 138 | 138 | 138 | 138 | 134 | 126 | 119 | 116 | 114 | 112 | 111 | 110 | 108
18Cr–13Ni–3Mo | Wld. tube | SA–249 | TP317 | … | … | 8 | 1 | 515 | 205 | 816 | HA–2 | G5, G12, G24, T8 | 117 | 117 | 117 | 117 | 117 | 117 | 114 | 107 | 101 | 99 | 96.8 | 95.7 | 94.4 | 93.1 | 92.5 | 91.4 | 90.5 | 89.9 | 89.3 | 85.3 | 68.1 | 55.6 | 42.9 | 33 | 25.3 | 19.4 | 14.7 | 11.3 | 8.9 | 6.77
18Cr–13Ni–3Mo | Wld. tube | SA–249 | TP317 | … | … | 8 | 1 | 515 | 205 | 816 | HA–2 | G12, G24, T9 | 117 | 117 | 109 | 99.8 | 94.9 | 90.8 | 84 | 78.8 | 74.7 | 73.3 | 72.1 | 70.8 | 69.6 | 69 | 68.4 | 67.7 | 67.1 | 66.5 | 65.9 | 65.3 | 64 | 55.6 | 42.9 | 33 | 25.3 | 19.4 | 14.7 | 11.3 | 8.9 | 6.77
18Cr–13Ni–3Mo | Wld. tube | SA–249 | TP317L | … | … | 8 | 1 | 515 | 205 | 454 | HA–4 | G5, G24 | 117 | 117 | 117 | 117 | 116 | 115 | 111 | 105 | 99.9 | 97.9 | 96 | 94.2 | 93 | 91.1 | 89.3 | 87.4
18Cr–13Ni–3Mo | Wld. tube | SA–249 | TP317L | … | … | 8 | 1 | 515 | 205 | 454 | HA–4 | G24 | 117 | 117 | 108 | 98.3 | 93 | 88.8 | 82.5 | 78 | 74.1 | 72.6 | 71.4 | 70.1 | 68.9 | 67.7 | 66.4 | 65.2
18Cr–13Ni–3Mo | Smls. & wld. pipe | SA–312 | TP317 | … | … | 8 | 1 | 515 | 205 | 816 | HA–2 | G5, G12, T8, W12, W14 | 138 | 138 | 138 | 138 | 138 | 138 | 134 | 126 | 119 | 116 | 114 | 112 | 111 | 110 | 108 | 108 | 107 | 106 | 105 | 99.8 | 80.3 | 65.5 | 50.4 | 38.6 | 29.6 | 23 | 17.7 | 13.4 | 10.4 | 8.05
18Cr–13Ni–3Mo | Smls. pipe | SA–312 | TP317 | … | … | 8 | 1 | 515 | 205 | 816 | HA–2 | G12, T9 | 138 | 138 | 128 | 118 | 112 | 107 | 99.2 | 92.8 | 88.1 | 86.1 | 84.1 | 82.9 | 82 | 81.4 | 80.6 | 79.8 | 79.2 | 78.7 | 77.8 | 77.1 | 75 | 65.5 | 50.4 | 38.6 | 29.6 | 23 | 17.7 | 13.4 | 10.4 | 8.05
18Cr–13Ni–3Mo | Wld. pipe | SA–312 | TP317 | … | … | 8 | 1 | 515 | 205 | 816 | HA–2 | G5, G12, G24, T8 | 117 | 117 | 117 | 117 | 117 | 117 | 114 | 107 | 101 | 99 | 96.8 | 95.7 | 94.4 | 93.1 | 92.5 | 91.4 | 90.5 | 89.9 | 89.3 | 85.3 | 68.1 | 55.6 | 42.9 | 33 | 25.3 | 19.4 | 14.7 | 11.3 | 8.9 | 6.77
18Cr–13Ni–3Mo | Wld. pipe | SA–312 | TP317 | … | … | 8 | 1 | 515 | 205 | 816 | HA–2 | G12, G24, T9 | 117 | 117 | 109 | 99.8 | 94.9 | 90.8 | 84 | 78.8 | 74.7 | 73.3 | 72.1 | 70.8 | 69.6 | 69 | 68.4 | 67.7 | 67.1 | 66.5 | 65.9 | 65.3 | 64 | 55.6 | 42.9 | 33 | 25.3 | 19.4 | 14.7 | 11.3 | 8.9 | 6.77
18Cr–13Ni–3Mo | Smls. pipe | SA–312 | TP317L | … | … | 8 | 1 | 515 | 205 | 454 | HA–4 | G5 | 138 | 138 | 138 | 138 | 138 | 135 | 131 | 123 | 118 | 116 | 113 | 111 | 109 | 107 | 105 | 103
18Cr–13Ni–3Mo | Smls. pipe | SA–312 | TP317L | … | … | 8 | 1 | 515 | 205 | 454 | HA–4 | … | 138 | 138 | 126 | 115 | 109 | 105 | 97.1 | 91.3 | 87.3 | 85.4 | 83.8 | 82.5 | 80.6 | 79.4 | 78.1 | 76.9
18Cr–13Ni–3Mo | Wld. pipe | SA–312 | TP317L | … | … | 8 | 1 | 515 | 205 | 454 | HA–4 | G5, G24 | 117 | 117 | 117 | 117 | 117 | 115 | 111 | 105 | 99.9 | 97.9 | 96 | 94.2 | 93 | 91.1 | 89.3 | 87.4
18Cr–13Ni–3Mo | Wld. pipe | SA–312 | TP317L | … | … | 8 | 1 | 515 | 205 | 454 | HA–4 | G24 | 117 | 117 | 107 | 98.5 | 93 | 88.8 | 82.5 | 78 | 74.1 | 72.6 | 71.4 | 70.1 | 68.9 | 67.7 | 66.4 | 65.2
18Cr–13Ni–3Mo | Smls. & wld. fittings | SA–403 | 317 | … | … | 8 | 1 | 515 | 205 | 816 | HA–2 | G5, G12, T8, W14 | 138 | 138 | 138 | 138 | 138 | 138 | 134 | 126 | 119 | 116 | 114 | 112 | 111 | 110 | 108 | 108 | 107 | 106 | 105 | 99.8 | 80.3 | 65.5 | 50.4 | 38.6 | 29.6 | 23 | 17.7 | 13.4 | 10.4 | 8.05
18Cr–13Ni–3Mo | Fittings | SA–403 | 317L | CR | … | 8 | 1 | 515 | 205 | 454 | HA–4 | G5, G24 | 117 | 117 | 117 | 117 | 116 | 115 | 111 | 105 | 99.9 | 97.9 | 96 | 94.2 | 93 | 91.1 | 89.3 | 87.4
18Cr–13Ni–3Mo | Fittings | SA–403 | 317L | CR | … | 8 | 1 | 515 | 205 | 454 | HA–4 | G24 | 117 | 117 | 108 | 98.3 | 93 | 88.8 | 82.5 | 78 | 74.1 | 72.6 | 71.4 | 70.1 | 68.9 | 67.7 | 66.4 | 65.2
18Cr–13Ni–3Mo | Fittings | SA–403 | 317L | WP–S | … | 8 | 1 | 515 | 205 | 454 | HA–4 | G5 | 138 | 138 | 138 | 138 | 137 | 135 | 131 | 123 | 118 | 116 | 113 | 111 | 109 | 107 | 105 | 103
18Cr–13Ni–3Mo | Fittings | SA–403 | 317L | WP–S | … | 8 | 1 | 515 | 205 | 454 | HA–4 | … | 138 | 138 | 127 | 115 | 109 | 105 | 97.1 | 91.2 | 87.3 | 85.4 | 83.8 | 82.5 | 80.6 | 79.4 | 78.1 | 76.9
18Cr–13Ni–3Mo | Fittings | SA–403 | 317L | WP–W | … | 8 | 1 | 515 | 205 | 454 | HA–4 | G5, G24 | 117 | 117 | 117 | 117 | 116 | 115 | 111 | 105 | 99.9 | 97.9 | 96 | 94.2 | 93 | 91.1 | 89.3 | 87.4
18Cr–13Ni–3Mo | Fittings | SA–403 | 317L | WP–W | … | 8 | 1 | 515 | 205 | 454 | HA–4 | G24 | 117 | 117 | 108 | 98.3 | 93 | 88.8 | 82.5 | 78 | 74.1 | 72.6 | 71.4 | 70.1 | 68.9 | 67.7 | 66.4 | 65.2
18Cr–13Ni–3Mo | Fittings | SA–403 | 317L | WP–WU | … | 8 | 1 | 515 | 205 | 454 | HA–4 | G5, G24 | 117 | 117 | 117 | 117 | 116 | 115 | 111 | 105 | 99.9 | 97.9 | 96 | 94.2 | 93 | 91.1 | 89.3 | 87.4
18Cr–13Ni–3Mo | Fittings | SA–403 | 317L | WP–WU | … | 8 | 1 | 515 | 205 | 454 | HA–4 | G24 | 117 | 117 | 108 | 98.3 | 93 | 88.8 | 82.5 | 78 | 74.1 | 72.6 | 71.4 | 70.1 | 68.9 | 67.7 | 66.4 | 65.2
18Cr–13Ni–3Mo | Fittings | SA–403 | 317L | WP–WX | … | 8 | 1 | 515 | 205 | 454 | HA–4 | G5, G24 | 117 | 117 | 117 | 117 | 116 | 115 | 111 | 105 | 99.9 | 97.9 | 96 | 94.2 | 93 | 91.1 | 89.3 | 87.4
18Cr–13Ni–3Mo | Fittings | SA–403 | 317L | WP–WX | … | 8 | 1 | 515 | 205 | 454 | HA–4 | G24 | 117 | 117 | 108 | 98.3 | 93 | 88.8 | 82.5 | 78 | 74.1 | 72.6 | 71.4 | 70.1 | 68.9 | 67.7 | 66.4 | 65.2
18Cr–15Ni–4Si | Forgings | SA–182 | … | Sol. ann. | … | 8 | 1 | 540 | 240 | 149 | HA–2 | G5, G32, H6 | 153 | 153 |  | 147 |  | 135
18Cr–15Ni–4Si | Forgings | SA–182 | … | Sol. ann. | … | 8 | 1 | 540 | 240 | 149 | HA–2 | G32, H6 | 153 | 153 |  | 124 |  | 111
18Cr–15Ni–4Si | Plate | SA–240 | … | Sol. ann. | ≤50 | 8 | 1 | 540 | 240 | 149 | HA–2 | G5, G32, H6 | 153 | 153 |  | 147 |  | 135
18Cr–15Ni–4Si | Plate | SA–240 | … | Sol. ann. | ≤50 | 8 | 1 | 540 | 240 | 149 | HA–2 | G32, H6 | 153 | 153 |  | 124 |  | 111
18Cr–15Ni–4Si | Smls. & wld. pipe | SA–312 | … | Sol. ann. | … | 8 | 1 | 540 | 240 | 149 | HA–2 | G5, G32, H6 | 153 | 153 |  | 147 |  | 135
18Cr–15Ni–4Si | Smls. & wld. pipe | SA–312 | … | Sol. ann. | … | 8 | 1 | 540 | 240 | 149 | HA–2 | G32, H6 | 153 | 153 |  | 124 |  | 111
18Cr–15Ni–4Si | Wld. pipe | SA–312 | … | Sol. ann. | … | 8 | 1 | 540 | 240 | 149 | HA–2 | G5, G24, G32, H6 | 130 | 130 |  | 125 |  | 116
18Cr–15Ni–4Si | Wld. pipe | SA–312 | … | Sol. ann. | … | 8 | 1 | 540 | 240 | 149 | HA–2 | G24, G32, H6 | 130 | 130 |  | 105 |  | 94.4
18Cr–15Ni–4Si | Bar | SA–479 | … | Sol. ann. | ≤100 | 8 | 1 | 540 | 240 | 149 | HA–2 | G5, G32, H6 | 153 | 153 |  | 147 |  | 135
18Cr–15Ni–4Si | Bar | SA–479 | … | Sol. ann. | ≤100 | 8 | 1 | 540 | 240 | 149 | HA–2 | G32, H6 | 153 | 153 |  | 124 |  | 111
18Cr–18Ni–2Si | Smls. tube | SA–213 | XM–15 | … | … | 8 | 1 | 515 | 205 | 538 | HA–2 | G5 | 138 | 138 | 138 | 137 | 134 | 130 | 126 | 122 | 116 | 114 | 111 | 109 | 107 | 105 | 103 | 101 | 99.3 | 98 | 93.3
18Cr–18Ni–2Si | Smls. tube | SA–213 | XM–15 | … | … | 8 | 1 | 515 | 205 | 538 | HA–2 | … | 138 | 138 | 126 | 113 | 107 | 103 | 95.7 | 89.9 | 85.9 | 84.1 | 82.2 | 80.5 | 79.2 | 77.3 | 76 | 74.8 | 73.6 | 72.4 | 70.8
18Cr–18Ni–2Si | Plate | SA–240 | XM–15 | … | … | 8 | 1 | 515 | 205 | 538 | HA–2 | G5 | 138 | 138 | 138 | 137 | 134 | 130 | 126 | 122 | 116 | 114 | 111 | 109 | 107 | 105 | 103 | 101 | 99.3 | 98 | 93.3
18Cr–18Ni–2Si | Plate | SA–240 | XM–15 | … | … | 8 | 1 | 515 | 205 | 538 | HA–2 | … | 138 | 138 | 126 | 113 | 107 | 103 | 95.7 | 89.9 | 85.9 | 84.1 | 82.2 | 80.5 | 79.2 | 77.3 | 76 | 74.8 | 73.6 | 72.4 | 70.8
18Cr–18Ni–2Si | Wld. tube | SA–249 | TPXM–15 | … | … | 8 | 1 | 515 | 205 | 538 | HA–2 | G5, G24 | 117 | 117 | 117 | 117 | 114 | 111 | 107 | 103 | 98.5 | 96.5 | 94.7 | 92.8 | 90.9 | 89.1 | 87.1 | 85.9 | 84 | 83.2 | 79
18Cr–18Ni–2Si | Wld. tube | SA–249 | TPXM–15 | … | … | 8 | 1 | 515 | 205 | 538 | HA–2 | G24 | 117 | 117 | 107 | 96.2 | 91.2 | 87.4 | 81.1 | 76.6 | 72.7 | 71.2 | 70 | 68.8 | 67.5 | 66.3 | 65 | 63.8 | 62.6 | 61.3 | 60.1
18Cr–18Ni–2Si | Wld. pipe | SA–312 | TPXM–15 | … | … | 8 | 1 | 515 | 205 | 510 | HA–2 | G5, G24 | 117 | 117 | 117 | 117 | 114 | 111 | 107 | 103 | 98.5 | 96.5 | 94.7 | 92.8 | 90.9 | 89.1 | 87.1 | 85.9 | 84 | 83.2
18Cr–18Ni–2Si | Wld. pipe | SA–312 | TPXM–15 | … | … | 8 | 1 | 515 | 205 | 538 | HA–2 | G24 | 117 | 117 | 107 | 96.2 | 91.2 | 87.4 | 81.1 | 76.6 | 72.7 | 71.2 | 70 | 68.8 | 67.5 | 66.3 | 65 | 63.8 | 62.6 | 61.3 | 60.1
18Cr–20Ni–5.5Si | Smls. tube | SA–213 | … | Sol. ann. | … | 8 | 1 | 540 | 220 | 204 | HA–2 | G5, G32, H6 | 147 | 147 |  | 147 |  | 147 | 145
18Cr–20Ni–5.5Si | Smls. tube | SA–213 | … | Sol. ann. | … | 8 | 1 | 540 | 220 | 204 | HA–2 | G32, H6 | 147 | 147 |  | 121 |  | 113 | 107
18Cr–20Ni–5.5Si | Plate | SA–240 | … | Sol. ann. | … | 8 | 1 | 540 | 220 | 204 | HA–2 | G5, G32, H6 | 147 | 147 |  | 147 |  | 147 | 145
18Cr–20Ni–5.5Si | Plate | SA–240 | … | Sol. ann. | … | 8 | 1 | 540 | 220 | 204 | HA–2 | G32, H6 | 147 | 147 |  | 121 |  | 113 | 107
18Cr–20Ni–5.5Si | Smls. & wld. pipe | SA–312 | … | Sol. ann. | … | 8 | 1 | 550 | 220 | 204 | HA–2 | G5, G32, H6 | 147 | 147 |  | 147 |  | 147 | 145
18Cr–20Ni–5.5Si | Smls. & wld. pipe | SA–312 | … | Sol. ann. | … | 8 | 1 | 550 | 220 | 204 | HA–2 | G32, H6 | 147 | 147 |  | 121 |  | 114 | 106
18Cr–20Ni–5.5Si | Wld. pipe | SA–312 | … | Sol. ann. | … | 8 | 1 | 550 | 220 | 204 | HA–2 | G5, G24, G32, H6 | 125 | 125 |  | 125 |  | 125 | 124
18Cr–20Ni–5.5Si | Wld. pipe | SA–312 | … | Sol. ann. | … | 8 | 1 | 550 | 220 | 204 | HA–2 | G24, G32, H6 | 125 | 125 |  | 103 |  | 97.2 | 90.4
18Cr–20Ni–5.5Si | Bar | SA–479 | … | Sol. ann. | … | 8 | 1 | 550 | 220 | 204 | HA–2 | G5, G32, H6 | 147 | 147 |  | 147 |  | 147 | 145
18Cr–20Ni–5.5Si | Bar | SA–479 | … | Sol. ann. | … | 8 | 1 | 550 | 220 | 204 | HA–2 | G32, H6 | 147 | 147 |  | 121 |  | 114 | 106
19Cr–9Ni–½Mo | Castings | SA–351 | CF10 | … | … | 8 | 1 | 485 | 205 | 816 | HA–1 | G1, G5, G19, T6 | 138 | 138 | 134 | 130 | 126 | 122 | 119 | 118 | 115 | 114 | 111 | 109 | 107 | 105 | 103 | 101 | 99.5 | 92.8 | 75.6 | 61.2 | 49 | 40.1 | 32.8 | 27.2 | 23.4 | 19.6 | 16.7 | 14.7 | 12.9 | 11
19Cr–9Ni–½Mo | Castings | SA–351 | CF10 | … | … | 8 | 1 | 485 | 205 | 816 | HA–1 | G1, G19, T7 | 138 | 138 | 126 | 113 | 107 | 103 | 95.7 | 90 | 85.6 | 83.9 | 82.3 | 80.5 | 79.2 | 77.7 | 76.4 | 74.9 | 73.6 | 72.6 | 70 | 61.2 | 49 | 40.1 | 32.8 | 27.2 | 23.4 | 19.6 | 16.7 | 14.7 | 12.9 | 11
19Cr–9Ni–2Mo | Castings | SA–351 | CF10M | … | … | 8 | 1 | 485 | 205 | 816 | HA–2 | G1, G5, G19, T6 | 138 | 138 | 138 | 138 | 136 | 134 | 133 | 125 | 119 | 116 | 114 | 112 | 111 | 110 | 108 | 107 | 107 | 104 | 94.7 | 73.7 | 57.9 | 46 | 36.9 | 30.1 | 24.3 | 20.3 | 17 | 14.3 | 12.1 | 10.3
19Cr–9Ni–2Mo | Castings | SA–351 | CF10M | … | … | 8 | 1 | 485 | 205 | 816 | HA–2 | G1, G19, T8 | 138 | 138 | 129 | 119 | 113 | 108 | 99.3 | 92.7 | 88.1 | 86.1 | 84.4 | 83.2 | 82 | 81.1 | 80.2 | 79.5 | 78.9 | 78.2 | 77.6 | 73.7 | 57.9 | 46 | 36.9 | 30.1 | 24.3 | 20.3 | 17 | 14.3 | 12.1 | 10.3
19Cr–10Ni–3Mo | Castings | SA–351 | CG8M | … | … | 8 | 1 | 515 | 240 | 538 | HA–2 | G1, G5, G19 | 148 | 148 | 146 | 143 | 139 | 135 | 132 | 128 | 122 | 120 | 117 | 116 | 114 | 113 | 112 | 111 | 109 | 97.7 | 72.6
19Cr–10Ni–3Mo | Castings | SA–351 | CG8M | … | … | 8 | 1 | 515 | 240 | 538 | HA–2 | G1, G19 | 148 | 148 | 139 | 127 | 120 | 113 | 102 | 94.9 | 90 | 88.4 | 87.2 | 86 | 84.7 | 83.5 | 82.9 | 81.7 | 80.5 | 78.9 | 77
19Cr–15Ni–4Mo | Smls. tube | SA–213 | … | … | … | 8 | 4 | 515 | 205 | 204 | HA–4 | G5, G32 | 138 | 138 | 138 | 138 | 137 | 135 | 131
19Cr–15Ni–4Mo | Smls. tube | SA–213 | … | … | … | 8 | 4 | 515 | 205 | 204 | HA–4 | G32 | 138 | 138 | 127 | 115 | 109 | 105 | 97.2
19Cr–15Ni–4Mo | Plate | SA–240 | … | … | … | 8 | 4 | 515 | 205 | 204 | HA–4 | G5, G32 | 138 | 138 | 138 | 138 | 137 | 135 | 131
19Cr–15Ni–4Mo | Plate | SA–240 | … | … | … | 8 | 4 | 515 | 205 | 204 | HA–4 | G32 | 138 | 138 | 127 | 115 | 109 | 105 | 97.2
19Cr–15Ni–4Mo | Wld. tube | SA–249 | … | … | … | 8 | 4 | 515 | 205 | 204 | HA–4 | G5, G24, G32 | 117 | 117 | 117 | 117 | 116 | 114 | 111
19Cr–15Ni–4Mo | Wld. tube | SA–249 | … | … | … | 8 | 4 | 515 | 205 | 204 | HA–4 | G24, G32 | 117 | 117 | 108 | 97.6 | 92.6 | 88.8 | 82.6
19Cr–15Ni–4Mo | Smls. pipe | SA–312 | … | … | … | 8 | 4 | 515 | 205 | 204 | HA–4 | G5, G32 | 138 | 138 | 138 | 138 | 137 | 135 | 131
19Cr–15Ni–4Mo | Smls. pipe | SA–312 | … | … | … | 8 | 4 | 515 | 205 | 204 | HA–4 | G32 | 138 | 138 | 127 | 115 | 109 | 105 | 97.2
19Cr–15Ni–4Mo | Wld. pipe | SA–312 | … | … | … | 8 | 4 | 515 | 205 | 204 | HA–4 | G5, G24, G32 | 117 | 117 | 117 | 117 | 116 | 114 | 111
19Cr–15Ni–4Mo | Wld. pipe | SA–312 | … | … | … | 8 | 4 | 515 | 205 | 204 | HA–4 | G24, G32 | 117 | 117 | 108 | 97.6 | 92.6 | 88.8 | 82.6
19Cr–15Ni–4Mo | Wld. pipe | SA–358 | … | … | … | 8 | 4 | 515 | 205 | 204 | HA–4 | G5, G24, G32 | 117 | 117 | 117 | 117 | 116 | 114 | 111
19Cr–15Ni–4Mo | Wld. pipe | SA–358 | … | … | … | 8 | 4 | 515 | 205 | 204 | HA–4 | G24, G32 | 117 | 117 | 108 | 97.6 | 92.6 | 88.8 | 82.6
19Cr–15Ni–4Mo | Smls. pipe | SA–376 | … | … | … | 8 | 4 | 515 | 205 | 204 | HA–4 | G5, G32 | 138 | 138 | 138 | 138 | 137 | 135 | 131
19Cr–15Ni–4Mo | Smls. pipe | SA–376 | … | … | … | 8 | 4 | 515 | 205 | 204 | HA–4 | G32 | 138 | 138 | 127 | 115 | 109 | 105 | 97.2
19Cr–15Ni–4Mo | Fittings | SA–403 | … | … | … | 8 | 4 | 515 | 205 | 204 | HA–4 | G5, G32, W14 | 138 | 138 |  | 138 |  | 135 | 131
19Cr–15Ni–4Mo | Wld. pipe | SA–409 | … | … | … | 8 | 4 | 515 | 205 | 204 | HA–4 | G5, G24, G32 | 117 | 117 | 117 | 117 | 116 | 114 | 111
19Cr–15Ni–4Mo | Wld. pipe | SA–409 | … | … | … | 8 | 4 | 515 | 205 | 204 | HA–4 | G24, G32 | 117 | 117 | 108 | 97.6 | 92.6 | 88.8 | 82.6
19Cr–15Ni–4Mo | Bar | SA–479 | … | … | … | 8 | 4 | 515 | 205 | 204 | HA–4 | G5, G32 | 138 | 138 | 138 | 138 | 137 | 135 | 131
19Cr–15Ni–4Mo | Bar | SA–479 | … | … | … | 8 | 4 | 515 | 205 | 204 | HA–4 | G32 | 138 | 138 | 127 | 115 | 109 | 105 | 97.2
20Cr–3Ni–1.5Mo–N | Plate | SA–240 | … | … | t > 5 | 10H | 1 | 655 | 450 | 343 | HA–5 | G19 | 187 | 187 | 187 | 180 | 174 | 171 | 169 | 169 | 169 | 169 | 169
20Cr–3Ni–1.5Mo–N | Wld. pipe | SA–790 | … | … | … | 10H | 1 | 655 | 450 | 343 | HA–5 | G19, G24 | 159 | 159 | 159 | 153 | 148 | 145 | 144 | 144 | 144 | 144 | 144
20Cr–3Ni–1.5Mo–N | Sheet | SA–240 | … | … | t ≤ 5 | 10H | 1 | 690 | 485 | 343 | HA–5 | G19 | 197 | 197 | 197 | 189 | 183 | 180 | 178 | 178 | 178 | 178 | 178
20Cr–3Ni–1.5Mo–N | Smls. tube | SA–789 | … | … | t ≤ 5 | 10H | 1 | 690 | 485 | 343 | HA–5 | G19 | 197 | 197 | 197 | 189 | 183 | 180 | 178 | 178 | 178 | 178 | 178
20Cr–3Ni–1.5Mo–N | Wld. tube | SA–789 | … | … | t ≤ 5 | 10H | 1 | 690 | 485 | 343 | HA–5 | G19, G24 | 167 | 167 | 167 | 161 | 156 | 153 | 151 | 151 | 151 | 151 | 151
20Cr–3Ni–1.5Mo–N | Smls. tube | SA–789 | … | … | t > 5 | 10H | 1 | 655 | 450 | 343 | HA–5 | G19 | 187 | 187 | 187 | 180 | 174 | 171 | 169 | 169 | 169 | 169 | 169
20Cr–3Ni–1.5Mo–N | Wld. tube | SA–789 | … | … | t > 5 | 10H | 1 | 655 | 450 | 343 | HA–5 | G19, G24 | 159 | 159 | 159 | 153 | 148 | 145 | 144 | 144 | 144 | 144 | 144
20Cr–10Ni | Bar | SA–479 | ER308 | … | … | … | … | 515 | 205 | NP | HA–2 | G5 | 138 | 138 | 138 | 137 | 134 | 130 | 126 | 122 | 116 | 114 | 111 | 109 | 107 | 105 | 103
20Cr–18Ni–6Mo | Castings | SA–351 | CK3MCuN | … | … | 8 | 4 | 550 | 260 | 399 | HA–2 | G1, G5 | 158 | 158 | 158 | 158 | 154 | 149 | 143 | 139 | 136 | 135 | 134 | 133 | 132
20Cr–18Ni–6Mo | Castings | SA–351 | CK3MCuN | … | … | 8 | 4 | 550 | 260 | 399 | HA–2 | G1 | 158 | 158 | 151 | 141 | 134 | 127 | 119 | 112 | 107 | 106 | 105 | 104 | 103
20Cr–18Ni–6Mo | Forgings | SA–182 | F44 | … | … | 8 | 4 | 650 | 300 | 399 | HA–2 | G5 | 185 | 185 | 185 | 185 | 181 | 176 | 168 | 163 | 159 | 158 | 157 | 156 | 156
20Cr–18Ni–6Mo | Forgings | SA–182 | F44 | … | … | 8 | 4 | 650 | 300 | 399 | HA–2 | … | 185 | 185 | 175 | 162 | 154 | 147 | 137 | 129 | 125 | 123 | 121 | 120 | 119
20Cr–18Ni–6Mo | Fittings | SA–403 | … | … | … | 8 | 4 | 650 | 305 | NP | HA–2 | G5, W12 | 185 | 185 | 185 | 185 | 181 | 176 | 168 | 163 | 159 | 158 | 157 | 156 | 156
20Cr–18Ni–6Mo | Smls. tube | SA–213 | … | … | t > 5 | 8 | 4 | 655 | 310 | 399 | HA–2 | G5 | 187 | 187 | 187 | 187 | 182 | 178 | 170 | 165 | 161 | 160 | 159 | 158 | 158
20Cr–18Ni–6Mo | Smls. tube | SA–213 | … | … | t > 5 | 8 | 4 | 655 | 310 | 399 | HA–2 | … | 187 | 187 | 181 | 166 | 157 | 151 | 140 | 133 | 127 | 125 | 124 | 123 | 122
20Cr–18Ni–6Mo | Plate | SA–240 | … | … | >5 | 8 | 4 | 655 | 310 | 399 | HA–2 | G5 | 187 | 187 | 187 | 186 | 183 | 178 | 170 | 164 | 161 | 160 | 159 | 158 | 158
20Cr–18Ni–6Mo | Plate | SA–240 | … | … | >5 | 8 | 4 | 655 | 310 | 399 | HA–2 | … | 187 | 187 | 178 | 167 | 158 | 151 | 140 | 133 | 128 | 125 | 124 | 123 | 122
20Cr–18Ni–6Mo | Wld. tube | SA–249 | … | … | t > 5 | 8 | 4 | 655 | 310 | 399 | HA–2 | G5, G24 | 159 | 159 | 159 | 159 | 155 | 151 | 145 | 140 | 137 | 136 | 135 | 135 | 134
20Cr–18Ni–6Mo | Wld. tube | SA–249 | … | … | t > 5 | 8 | 4 | 655 | 310 | 399 | HA–2 | G24 | 159 | 159 | 154 | 141 | 134 | 128 | 119 | 113 | 108 | 107 | 105 | 104 | 104
20Cr–18Ni–6Mo | Smls. pipe | SA–312 | … | … | t > 5 | 8 | 4 | 655 | 310 | 399 | HA–2 | G5 | 187 | 187 | 187 | 187 | 182 | 178 | 170 | 165 | 161 | 160 | 159 | 158 | 158
20Cr–18Ni–6Mo | Smls. pipe | SA–312 | … | … | t > 5 | 8 | 4 | 655 | 310 | 399 | HA–2 | … | 187 | 187 | 181 | 166 | 157 | 151 | 140 | 133 | 127 | 125 | 124 | 123 | 122
20Cr–18Ni–6Mo | Wld. pipe | SA–312 | … | … | t > 5 | 8 | 4 | 655 | 310 | 399 | HA–2 | G5, G24 | 159 | 159 | 159 | 159 | 155 | 151 | 145 | 140 | 137 | 136 | 135 | 135 | 134
20Cr–18Ni–6Mo | Wld. pipe | SA–312 | … | … | t > 5 | 8 | 4 | 655 | 310 | 399 | HA–2 | G24 | 159 | 159 | 154 | 141 | 134 | 128 | 119 | 113 | 108 | 107 | 105 | 104 | 104
20Cr–18Ni–6Mo | Wld. pipe | SA–358 | … | … | t ≥ 5 | 8 | 4 | 655 | 310 | 399 | HA–2 | G5, G24 | 159 | 159 | 159 | 159 | 155 | 151 | 145 | 140 | 137 | 136 | 135 | 135 | 134
20Cr–18Ni–6Mo | Wld. pipe | SA–358 | … | … | t ≥ 5 | 8 | 4 | 655 | 310 | 399 | HA–2 | G24 | 159 | 159 | 154 | 141 | 134 | 128 | 119 | 113 | 108 | 107 | 105 | 104 | 104
20Cr–18Ni–6Mo | Smls. tube | SA–213 | … | … | t ≤ 5 | 8 | 4 | 675 | 310 | 399 | HA–2 | G5 | 193 | 193 | 193 | 192 | 188 | 183 | 175 | 170 | 166 | 165 | 164 | 163 | 162
20Cr–18Ni–6Mo | Smls. tube | SA–213 | … | … | t ≤ 5 | 8 | 4 | 675 | 310 | 399 | HA–2 | … | 193 | 193 | 181 | 166 | 157 | 151 | 140 | 133 | 127 | 125 | 124 | 123 | 122
20Cr–18Ni–6Mo | Wld. tube | SA–249 | … | … | t ≤ 5 | 8 | 4 | 675 | 310 | 399 | HA–2 | G5, G24 | 164 | 164 | 164 | 163 | 160 | 156 | 149 | 144 | 141 | 140 | 139 | 139 | 138
20Cr–18Ni–6Mo | Wld. tube | SA–249 | … | … | t ≤ 5 | 8 | 4 | 675 | 310 | 399 | HA–2 | G24 | 164 | 164 | 154 | 141 | 134 | 128 | 119 | 113 | 108 | 107 | 105 | 104 | 104
20Cr–18Ni–6Mo | Smls. pipe | SA–312 | … | … | t ≤ 5 | 8 | 4 | 675 | 310 | 399 | HA–2 | G5 | 193 | 193 | 193 | 192 | 188 | 183 | 175 | 170 | 166 | 165 | 164 | 163 | 162
20Cr–18Ni–6Mo | Smls. pipe | SA–312 | … | … | t ≤ 5 | 8 | 4 | 675 | 310 | 399 | HA–2 | … | 193 | 193 | 181 | 166 | 157 | 151 | 140 | 133 | 127 | 125 | 124 | 123 | 122
20Cr–18Ni–6Mo | Wld. pipe | SA–312 | … | … | t ≤ 5 | 8 | 4 | 675 | 310 | 399 | HA–2 | G5, G24 | 164 | 164 | 164 | 163 | 160 | 156 | 149 | 144 | 141 | 140 | 139 | 139 | 138
20Cr–18Ni–6Mo | Wld. pipe | SA–312 | … | … | t ≤ 5 | 8 | 4 | 675 | 310 | 399 | HA–2 | G24 | 164 | 164 | 154 | 141 | 134 | 128 | 119 | 113 | 108 | 107 | 105 | 104 | 104
20Cr–18Ni–6Mo | Plate | SA–240 | … | … | ≤5 | 8 | 4 | 690 | 310 | 399 | HA–2 | G5 | 197 | 197 | 197 | 197 | 193 | 187 | 179 | 173 | 169 | 168 | 167 | 166 | 165
20Cr–18Ni–6Mo | Plate | SA–240 | … | … | ≤5 | 8 | 4 | 690 | 310 | 399 | HA–2 | … | 197 | 197 | 182 | 166 | 158 | 151 | 140 | 133 | 128 | 125 | 124 | 123 | 122
20Cr–18Ni–6Mo | Wld. pipe | SA–358 | … | … | t < 5 | 8 | 4 | 690 | 310 | 399 | HA–2 | G5 | 167 | 167 | 167 | 167 | 163 | 159 | 150 | 147 | 144 | 143 | 142 | 141 | 140
20Cr–18Ni–6Mo | Wld. pipe | SA–358 | … | … | t < 5 | 8 | 4 | 690 | 310 | 399 | HA–2 | … | 167 | 167 | 154 | 141 | 134 | 128 | 116 | 113 | 108 | 107 | 105 | 104 | 104
20.5Cr–8.8Ni–Mo–N | Plate | SA–240 | … | … | … | 8 | 3 | 635 | 310 | 454 | HA–2 | G5 | 181 | 181 | 181 | 177 | 172 | 168 | 161 | 156 | 153 | 152 | 151 | 150 | 148 | 147 | 145 | 143
20.5Cr–8.8Ni–Mo–N | Plate | SA–240 | … | … | … | 8 | 3 | 635 | 310 | 454 | HA–2 | … | 181 | 181 | 179 | 162 | 153 | 145 | 134 | 127 | 121 | 119 | 117 | 115 | 113 | 111 | 109 | 107
21Cr–5Mn–1.5Ni–Cu–N | Plate | SA–240 | … | … | >5 | 10H | 1 | 650 | 450 | 316 | HA–5 | G19 | 186 | 186 | 186 | 186 |  | 177 | 171 | 170 | 170 | 170
21Cr–5Mn–1.5Ni–Cu–N | Bar | SA–479 | … | … | … | 10H | 1 | 650 | 450 | 316 | HA–5 | G19 | 186 | 186 | 186 | 186 |  | 177 | 171 | 170 | 170 | 170
21Cr–5Mn–1.5Ni–Cu–N | Smls. tube | SA–789 | … | … | >5 | 10H | 1 | 650 | 450 | 316 | HA–5 | G19 | 186 | 186 | 186 | 186 |  | 177 | 171 | 170 | 170 | 170
21Cr–5Mn–1.5Ni–Cu–N | Wld. tube | SA–789 | … | … | >5 | 10H | 1 | 650 | 450 | 316 | HA–5 | G19, G24 | 158 | 158 | 158 | 158 |  | 150 | 145 | 145 | 145 | 145
21Cr–5Mn–1.5Ni–Cu–N | Smls. pipe | SA–790 | … | … | >5 | 10H | 1 | 650 | 450 | 316 | HA–5 | G19 | 186 | 186 | 186 | 186 |  | 177 | 171 | 170 | 170 | 170
21Cr–5Mn–1.5Ni–Cu–N | Wld. pipe | SA–790 | … | … | >5 | 10H | 1 | 650 | 450 | 316 | HA–5 | G19, G24 | 158 | 158 | 158 | 158 |  | 150 | 145 | 145 | 145 | 145
21Cr–5Mn–1.5Ni–Cu–N | Fittings | SA–815 | … | … | … | 10H | 1 | 650 | 450 | 316 | HA–5 | G19, W14 | 186 | 186 | 186 | 186 |  | 177 | 171 | 170 | 170 | 170
21Cr–5Mn–1.5Ni–Cu–N | Sheet, strip | SA–240 | … | … | ≤5 | 10H | 1 | 700 | 530 | 316 | HA–5 | G19 | 200 | 200 | 200 | 200 |  | 190 | 184 | 183 | 183 | 183
21Cr–5Mn–1.5Ni–Cu–N | Smls. tube | SA–789 | … | … | ≤5 | 10H | 1 | 700 | 530 | 316 | HA–5 | G19 | 200 | 200 | 200 | 200 |  | 190 | 184 | 183 | 183 | 183
21Cr–5Mn–1.5Ni–Cu–N | Wld. tube | SA–789 | … | … | ≤5 | 10H | 1 | 700 | 530 | 316 | HA–5 | G19, G24 | 170 | 170 | 170 | 170 |  | 162 | 157 | 156 | 156 | 156
21Cr–5Mn–1.5Ni–Cu–N | Smls. pipe | SA–790 | … | … | ≤5 | 10H | 1 | 700 | 530 | 316 | HA–5 | G19 | 200 | 200 | 200 | 200 |  | 190 | 184 | 183 | 183 | 183
21Cr–5Mn–1.5Ni–Cu–N | Wld. pipe | SA–790 | … | … | ≤5 | 10H | 1 | 700 | 530 | 316 | HA–5 | G19, G24 | 170 | 170 | 170 | 170 |  | 162 | 157 | 156 | 156 | 156
21Cr–6Ni–9Mn | Forgings | SA–182 | FXM–11 | … | … | 8 | 3 | 620 | 345 | 316 | HA–6 | … | 177 | 177 | 177 | 176 | 165 | 151 | 136 | 126 | 120 | 117
21Cr–6Ni–9Mn | Smls. pipe | SA–312 | TPXM–11 | … | … | 8 | 3 | 620 | 345 | 316 | HA–6 | G5 | 177 | 177 | 177 | 177 | 172 | 165 | 158 | 153 | 149 | 148
21Cr–6Ni–9Mn | Smls. pipe | SA–312 | TPXM–11 | … | … | 8 | 3 | 620 | 345 | 316 | HA–6 | … | 177 | 177 | 177 | 176 | 165 | 151 | 136 | 126 | 120 | 117
21Cr–6Ni–9Mn | Wld. pipe | SA–312 | TPXM–11 | … | … | 8 | 3 | 620 | 345 | 316 | HA–6 | G5, G24 | 151 | 151 | 151 | 151 | 146 | 140 | 134 | 130 | 127 | 126
21Cr–6Ni–9Mn | Wld. pipe | SA–312 | TPXM–11 | … | … | 8 | 3 | 620 | 345 | 316 | HA–6 | G24 | 151 | 151 | 151 | 150 | 140 | 128 | 115 | 107 | 102 | 99.9
21Cr–6Ni–9Mn | Plate | SA–666 | XM–11 | … | … | 8 | 3 | 620 | 345 | 316 | HA–6 | G5 | 177 | 177 | 177 | 177 | 172 | 165 | 158 | 153 | 149 | 148
21Cr–6Ni–9Mn | Plate | SA–666 | XM–11 | … | … | 8 | 3 | 620 | 345 | 316 | HA–6 | … | 177 | 177 | 177 | 176 | 165 | 151 | 136 | 126 | 120 | 117
21Cr–6Ni–9Mn | Forgings | SA–965 | FXM–11 | … | … | 8 | 3 | 620 | 345 | 316 | HA–6 | G5 | 177 | 177 | 177 | 177 | 172 | 165 | 158 | 153 | 149 | 148
21Cr–6Ni–9Mn | Forgings | SA–965 | FXM–11 | … | … | 8 | 3 | 620 | 345 | 316 | HA–6 | … | 177 | 177 | 177 | 176 | 165 | 151 | 136 | 126 | 120 | 117
21Cr–11Ni–N | Forgings | SA–182 | F45 | … | … | 8 | 2 | 600 | 310 | 899 | HA–6 | G5, G6, T5 | 172 | 172 | 171 | 170 | 165 | 160 | 155 | 151 | 148 | 147 | 146 | 145 | 143 | 142 | 140 | 138 | 136 | 117 | 93.4 | 73.6 | 58.4 | 45.8 | 35.5 | 28 | 22.3 | 17.7 | 14.2 | 11.9 | 10.2 | 8.19 | 6.58 | 5.8 | 4.85
21Cr–11Ni–N | Forgings | SA–182 | F45 | … | … | 8 | 2 | 600 | 310 | 899 | HA–6 | G6, T6 | 172 | 172 | 171 | 169 | 161 | 151 | 138 | 129 | 123 | 121 | 120 | 118 | 117 | 116 | 115 | 113 | 112 | 109 | 93.4 | 73.6 | 58.4 | 45.8 | 35.5 | 28 | 22.3 | 17.7 | 14.2 | 11.9 | 10.2 | 8.19 | 6.58 | 5.8 | 4.85
21Cr–11Ni–N | Smls. tube | SA–213 | … | … | … | 8 | 2 | 600 | 310 | 899 | HA–6 | G5, G6, T5 | 172 | 172 | 171 | 170 | 165 | 160 | 155 | 151 | 148 | 147 | 146 | 145 | 143 | 142 | 140 | 138 | 136 | 117 | 93.4 | 73.6 | 58.4 | 45.8 | 35.5 | 28 | 22.3 | 17.7 | 14.2 | 11.9 | 10.2 | 8.19 | 6.58 | 5.8 | 4.85
21Cr–11Ni–N | Smls. tube | SA–213 | … | … | … | 8 | 2 | 600 | 310 | 899 | HA–6 | G6, T6 | 172 | 172 | 171 | 169 | 161 | 151 | 138 | 129 | 123 | 121 | 120 | 118 | 117 | 116 | 115 | 113 | 112 | 109 | 93.4 | 73.6 | 58.4 | 45.8 | 35.5 | 28 | 22.3 | 17.7 | 14.2 | 11.9 | 10.2 | 8.19 | 6.58 | 5.8 | 4.85
21Cr–11Ni–N | Plate | SA–240 | … | … | … | 8 | 2 | 600 | 310 | 899 | HA–6 | G5, G6, T5 | 172 | 172 | 171 | 170 | 165 | 160 | 155 | 151 | 148 | 147 | 146 | 145 | 143 | 142 | 140 | 138 | 136 | 117 | 93.4 | 73.6 | 58.4 | 45.8 | 35.5 | 28 | 22.3 | 17.7 | 14.2 | 11.9 | 10.2 | 8.19 | 6.58 | 5.8 | 4.85
21Cr–11Ni–N | Plate | SA–240 | … | … | … | 8 | 2 | 600 | 310 | 899 | HA–6 | G6, T6 | 172 | 172 | 171 | 169 | 161 | 151 | 138 | 129 | 123 | 121 | 120 | 118 | 117 | 116 | 115 | 113 | 112 | 109 | 93.4 | 73.6 | 58.4 | 45.8 | 35.5 | 28 | 22.3 | 17.7 | 14.2 | 11.9 | 10.2 | 8.19 | 6.58 | 5.8 | 4.85
21Cr–11Ni–N | Wld. tube | SA–249 | … | … | … | 8 | 2 | 600 | 310 | 899 | HA–6 | G5, G6, G24, T5 | 145 | 145 | 145 | 144 | 141 | 136 | 132 | 128 | 126 | 125 | 124 | 123 | 122 | 121 | 119 | 118 | 114 | 101 | 79.6 | 62.9 | 50 | 39.1 | 30 | 23.8 | 18.7 | 14.7 | 11.8 | 10.3 | 8.82 | 6.89 | 5.61 | 4.92 | 4.1
21Cr–11Ni–N | Wld. tube | SA–249 | … | … | … | 8 | 2 | 600 | 310 | 899 | HA–6 | G6, G24, T6 | 145 | 145 | 145 | 144 | 137 | 129 | 117 | 110 | 105 | 103 | 102 | 101 | 99.9 | 98.7 | 98 | 96.9 | 95.6 | 92.7 | 79.6 | 62.9 | 50 | 39.1 | 30 | 23.8 | 18.7 | 14.7 | 11.8 | 10.3 | 8.82 | 6.89 | 5.61 | 4.92 | 4.1
21Cr–11Ni–N | Smls. pipe | SA–312 | … | … | … | 8 | 2 | 600 | 310 | 899 | HA–6 | G5, G6, T5 | 172 | 172 | 171 | 170 | 165 | 160 | 155 | 151 | 148 | 147 | 146 | 145 | 143 | 142 | 140 | 138 | 136 | 117 | 93.4 | 73.6 | 58.4 | 45.8 | 35.5 | 28 | 22.3 | 17.7 | 14.2 | 11.9 | 10.2 | 8.19 | 6.58 | 5.8 | 4.85
21Cr–11Ni–N | Smls. pipe | SA–312 | … | … | … | 8 | 2 | 600 | 310 | 899 | HA–6 | G6, T6 | 172 | 172 | 171 | 169 | 161 | 151 | 138 | 129 | 123 | 121 | 120 | 118 | 117 | 116 | 115 | 113 | 112 | 109 | 93.4 | 73.6 | 58.4 | 45.8 | 35.5 | 28 | 22.3 | 17.7 | 14.2 | 11.9 | 10.2 | 8.19 | 6.58 | 5.8 | 4.85
21Cr–11Ni–N | Wld. pipe | SA–312 | … | … | … | 8 | 2 | 600 | 310 | 899 | HA–6 | G5, G6, G24, T5 | 145 | 145 | 145 | 144 | 141 | 136 | 132 | 128 | 126 | 125 | 124 | 123 | 122 | 121 | 119 | 118 | 114 | 101 | 79.6 | 62.9 | 50 | 39.1 | 30 | 23.8 | 18.7 | 14.7 | 11.8 | 10.3 | 8.82 | 6.89 | 5.61 | 4.92 | 4.1
21Cr–11Ni–N | Wld. pipe | SA–312 | … | … | … | 8 | 2 | 600 | 310 | 899 | HA–6 | G6, G24, T6 | 145 | 145 | 145 | 144 | 137 | 129 | 117 | 110 | 105 | 103 | 102 | 101 | 99.9 | 98.7 | 98 | 96.9 | 95.6 | 92.7 | 79.6 | 62.9 | 50 | 39.1 | 30 | 23.8 | 18.7 | 14.7 | 11.8 | 10.3 | 8.82 | 6.89 | 5.61 | 4.92 | 4.1
21Cr–11Ni–N | Bar | SA–479 | … | … | … | 8 | 2 | 600 | 310 | 899 | HA–6 | G5, G6, T5 | 172 | 172 | 171 | 170 | 165 | 160 | 155 | 151 | 148 | 147 | 146 | 145 | 143 | 142 | 140 | 138 | 136 | 117 | 93.4 | 73.6 | 58.4 | 45.8 | 35.5 | 28 | 22.3 | 17.7 | 14.2 | 11.9 | 10.2 | 8.19 | 6.58 | 5.8 | 4.85
21Cr–11Ni–N | Bar | SA–479 | … | … | … | 8 | 2 | 600 | 310 | 899 | HA–6 | G6, T6 | 172 | 172 | 171 | 169 | 161 | 151 | 138 | 129 | 123 | 121 | 120 | 118 | 117 | 116 | 115 | 113 | 112 | 109 | 93.4 | 73.6 | 58.4 | 45.8 | 35.5 | 28 | 22.3 | 17.7 | 14.2 | 11.9 | 10.2 | 8.19 | 6.58 | 5.8 | 4.85
22Cr–2Ni–Mo–N | Forgings | SA–182 | F66 | … | … | 10H | 1 | 648 | 448 | 316 | HA–5 | G19 | 185 | 185 | 185 | 182 | 175 | 171 | 170 | 170 | 170 | 170
22Cr–2Ni–Mo–N | Plate | SA–240 | … | … | … | 10H | 1 | 648 | 448 | 316 | HA–5 | G19 | 185 | 185 | 185 | 182 | 175 | 171 | 170 | 170 | 170 | 170
22Cr–2Ni–Mo–N | Bar | SA–479 | … | … | … | 10H | 1 | 648 | 448 | 316 | HA–5 | G19 | 185 | 185 | 185 | 182 | 175 | 171 | 170 | 170 | 170 | 170
22Cr–2Ni–Mo–N | Smls. tube | SA–789 | … | … | … | 10H | 1 | 648 | 448 | 316 | HA–5 | G19 | 185 | 185 | 185 | 182 | 175 | 171 | 170 | 170 | 170 | 170
22Cr–2Ni–Mo–N | Wld. tube | SA–789 | … | … | … | 10H | 1 | 648 | 448 | 316 | HA–5 | G19, G24 | 157 | 157 | 157 | 154 | 149 | 146 | 144 | 144 | 144 | 144
22Cr–2Ni–Mo–N | Smls. pipe | SA–790 | … | … | … | 10H | 1 | 648 | 448 | 316 | HA–5 | G19 | 185 | 185 | 185 | 182 | 175 | 171 | 170 | 170 | 170 | 170
22Cr–2Ni–Mo–N | Wld. pipe | SA–790 | … | … | … | 10H | 1 | 648 | 448 | 316 | HA–5 | G19, G24 | 157 | 157 | 157 | 154 | 149 | 146 | 144 | 144 | 144 | 144
22Cr–2Ni–Mo–N | Smls. fittings | SA–815 | … | … | … | 10H | 1 | 648 | 448 | 316 | HA–5 | G19 | 185 | 185 | 185 | 182 | 175 | 171 | 170 | 170 | 170 | 170
22Cr–2Ni–Mo–N | Wld. fittings | SA–815 | … | … | … | 10H | 1 | 648 | 448 | 316 | HA–5 | G3, G19 | 157 | 157 | 157 | 154 | 149 | 146 | 144 | 144 | 144 | 144
22Cr–5Ni–3Mo–N | Castings | SA–995 | 4A | … | … | 10H | 1 | 620 | 415 | 260 | HA–5 | G1, G19 | 177 | 177 | 177 | 177 | 173 | 170 | 168 | 168 | 168
22Cr–5Ni–3Mo–N | Forgings | SA–182 | F51 | … | … | 10H | 1 | 620 | 450 | 316 | HA–5 | G19 | 177 | 177 | 177 | 177 | 174 | 171 | 165 | 161 | 160 | 159
22Cr–5Ni–3Mo–N | Plate | SA–240 | … | … | … | 10H | 1 | 620 | 450 | 316 | HA–5 | G19 | 177 | 177 | 177 | 177 | 174 | 171 | 165 | 161 | 160 | 159
22Cr–5Ni–3Mo–N | Bar | SA–479 | … | … | … | 10H | 1 | 620 | 450 | 316 | HA–5 | G19 | 177 | 177 | 177 | 177 | 174 | 171 | 165 | 161 | 160 | 159
22Cr–5Ni–3Mo–N | Smls. tube | SA–789 | … | … | … | 10H | 1 | 620 | 450 | 316 | HA–5 | G19 | 177 | 177 | 177 | 177 | 174 | 171 | 165 | 161 | 160 | 159
22Cr–5Ni–3Mo–N | Wld. tube | SA–789 | … | … | … | 10H | 1 | 620 | 450 | 316 | HA–5 | G19, G24 | 151 | 151 | 151 | 151 | 148 | 145 | 140 | 137 | 135 | 135
22Cr–5Ni–3Mo–N | Smls. pipe | SA–790 | … | … | … | 10H | 1 | 620 | 450 | 316 | HA–5 | G19 | 177 | 177 | 177 | 177 | 174 | 171 | 165 | 161 | 160 | 159
22Cr–5Ni–3Mo–N | Wld. pipe | SA–790 | … | … | … | 10H | 1 | 620 | 450 | 316 | HA–5 | G19, G24 | 151 | 151 | 151 | 151 | 148 | 145 | 140 | 137 | 135 | 135
22Cr–5Ni–3Mo–N | Smls. fittings | SA–815 | … | … | … | 10H | 1 | 620 | 450 | NP | HA–5 | G19 | 177 | 177 | 177 | 177 | 174 | 171 | 165 | 161 | 160 | 159
22Cr–5Ni–3Mo–N | Wld. fittings | SA–815 | … | … | … | 10H | 1 | 620 | 450 | NP | HA–5 | G19, G24 | 151 | 151 | 151 | 151 | 148 | 145 | 140 | 137 | 135 | 135
22Cr–5Ni–3Mo–N | Smls. & wld. fittings | SA–815 | … | … | … | 10H | 1 | 620 | 450 | 316 | HA–5 | G19, W14 | 177 | 177 | 177 | 177 | 174 | 171 | 165 | 161 | 160 | 159
22Cr–5Ni–3Mo–N | Plate | SA–240 | … | … | … | 10H | 1 | 655 | 450 | 316 | HA–5 | G19 | 187 | 187 | 187 | 187 | 184 | 180 | 174 | 170 | 168 | 168
22Cr–5Ni–3Mo–N | Bar | SA–479 | … | … | … | 10H | 1 | 655 | 450 | 316 | HA–5 | G19 | 187 | 187 | 187 | 187 | 184 | 180 | 174 | 170 | 168 | 168
22Cr–5Ni–3Mo–N | Smls. & wld. pipe | SA–790 | … | … | … | 10H | 1 | 655 | 450 | NP | HA–5 | G19, W12 | 187 | 187 | 187 | 187 | 184 | 180 | 174 | 170 | 168 | 168
22Cr–5Ni–3Mo–N | Smls. pipe | SA–790 | … | … | … | 10H | 1 | 655 | 450 | 316 | HA–5 | G19 | 187 | 187 | 187 | 187 | 184 | 180 | 174 | 170 | 168 | 168
22Cr–5Ni–3Mo–N | Wld. pipe | SA–790 | … | … | … | 10H | 1 | 655 | 450 | 316 | HA–5 | G19, G24 | 159 | 159 | 159 | 159 | 156 | 153 | 148 | 145 | 143 | 143
22Cr–5Ni–3Mo–N | Smls. & wld. fittings | SA–815 | … | … | … | 10H | 1 | 655 | 450 | NP | HA–5 | G19, W12 | 187 | 187 | 187 | 187 | 184 | 180 | 174 | 170 | 168 | 168
22Cr–5Ni–3Mo–N | Smls. fittings | SA–815 | … | … | … | 10H | 1 | 655 | 450 | 316 | HA–5 | G19 | 187 | 187 | 187 | 187 | 184 | 180 | 174 | 170 | 168 | 168
22Cr–5Ni–3Mo–N | Wld. fittings | SA–815 | … | … | … | 10H | 1 | 655 | 450 | 316 | HA–5 | G19, G24 | 159 | 159 | 159 | 159 | 156 | 153 | 148 | 145 | 143 | 143
22Cr–5Ni–3Mo–N | Forgings | SA–182 | F60 | … | … | 10H | 1 | 655 | 480 | 316 | HA–5 | G19 | 187 | 187 | 187 | 187 | 184 | 180 | 174 | 170 | 168 | 168
22Cr–5Ni–3Mo–N | Smls. & wld. tube | SA–789 | … | … | … | 10H | 1 | 655 | 480 | NP | HA–5 | G19, W12 | 187 | 187 | 187 | 187 | 184 | 180 | 174 | 170 | 168 | 168
22Cr–5Ni–3Mo–N | Smls. tube | SA–789 | … | … | … | 10H | 1 | 655 | 480 | 316 | HA–5 | G19 | 187 | 187 | 187 | 187 | 184 | 180 | 174 | 170 | 168 | 168
22Cr–5Ni–3Mo–N | Wld. tube | SA–789 | … | … | … | 10H | 1 | 655 | 480 | 316 | HA–5 | G19, G24 | 159 | 159 | 159 | 159 | 156 | 153 | 148 | 145 | 143 | 143
22Cr–13Ni–5Mn | Castings | SA–351 | CG6MMN | … | … | 8 | 3 | 585 | 295 | 566 | HA–2 | G1 | 134 | 134 | 133 | 132 | 128 | 123 | 116 | 111 | 107 | 106 | 104 | 102 | 101 | 101 | 99.5 | 98.2 | 97.5 | 96.6 | 95 | 93.1
22Cr–13Ni–5Mn | Forgings | SA–182 | FXM–19 | … | … | 8 | 3 | 690 | 380 | 649 | HA–6 | G5, T8 | 197 | 197 | 196 | 195 | 191 | 185 | 180 | 176 | 174 | 173 | 171 | 170 | 169 | 167 | 165 | 163 | 161 | 158 | 157 | 152 | 132 | 83.6 | 56.1
22Cr–13Ni–5Mn | Smls. tube | SA–213 | XM–19 | … | … | 8 | 3 | 690 | 380 | 649 | HA–6 | T8 | 197 | 197 | 196 | 195 | 191 | 185 | 180 | 176 | 174 | 172 | 169 | 167 | 165 | 162 | 161 | 159 | 157 | 156 | 154 | 152 | 132 | 83.6 | 56.1
22Cr–13Ni–5Mn | Plate | SA–240 | XM–19 | … | … | 8 | 3 | 690 | 380 | 649 | HA–6 | G5, T8 | 197 | 197 | 196 | 195 | 191 | 185 | 180 | 176 | 174 | 173 | 171 | 170 | 169 | 167 | 165 | 163 | 161 | 158 | 157 | 152 | 132 | 83.6 | 56.1
22Cr–13Ni–5Mn | Wld. tube | SA–249 | TPXM–19 | … | … | 8 | 3 | 690 | 380 | NP | HA–6 | G5, W12 | 197 | 197 | 196 | 195 | 191 | 185 | 180 | 176 | 174 | 173 | 171 | 170 | 169 | 167 | 165
22Cr–13Ni–5Mn | Wld. tube | SA–249 | TPXM–19 | … | … | 8 | 3 | 690 | 380 | 649 | HA–6 | G24, T8 | 168 | 168 | 167 | 165 | 162 | 158 | 153 | 149 | 147 | 146 | 144 | 142 | 140 | 138 | 137 | 135 | 134 | 132 | 131 | 129 | 111 | 71.4 | 48
22Cr–13Ni–5Mn | Smls. & wld. pipe | SA–312 | TPXM–19 | … | … | 8 | 3 | 690 | 380 | NP | HA–6 | G5, W12 | 197 | 197 | 196 | 195 | 191 | 185 | 180 | 176 | 174 | 173 | 171 | 170 | 169 | 167 | 165
22Cr–13Ni–5Mn | Smls. pipe | SA–312 | TPXM–19 | … | … | 8 | 3 | 690 | 380 | 649 | HA–6 | T8 | 197 | 197 | 196 | 195 | 191 | 185 | 180 | 176 | 174 | 172 | 169 | 167 | 165 | 162 | 161 | 159 | 157 | 156 | 154 | 152 | 132 | 83.6 | 56.1
22Cr–13Ni–5Mn | Wld. pipe | SA–312 | TPXM–19 | … | … | 8 | 3 | 690 | 380 | 649 | HA–6 | G24, T8 | 168 | 168 | 167 | 165 | 162 | 158 | 153 | 149 | 147 | 146 | 144 | 142 | 140 | 138 | 137 | 135 | 134 | 132 | 131 | 129 | 111 | 71.4 | 48
22Cr–13Ni–5Mn | Wld. pipe | SA–358 | XM–19 | 1 | … | 8 | 3 | 690 | 380 | NP | HA–6 | G5, W12 | 197 | 197 | 196 | 195 | 191 | 185 | 180 | 176 | 174 | 173 | 171 | 170 | 169 | 167 | 165
22Cr–13Ni–5Mn | Smls. & wld. fittings | SA–403 | XM–19 | … | … | 8 | 3 | 690 | 380 | 649 | HA–6 | G5, T8, W12, W14 | 197 | 197 | 196 | 195 | 191 | 185 | 180 | 176 | 174 | 173 | 171 | 170 | 169 | 167 | 165 | 163 | 161 | 158 | 157 | 152 | 132 | 83.6 | 56.1
22Cr–13Ni–5Mn | Bar | SA–479 | XM–19 | … | … | 8 | 3 | 690 | 380 | 649 | HA–6 | G5, G22, T8 | 197 | 197 | 196 | 195 | 191 | 185 | 180 | 176 | 174 | 173 | 171 | 170 | 169 | 167 | 165 | 163 | 161 | 158 | 157 | 152 | 132 | 83.6 | 56.1
22Cr–13Ni–5Mn | Wld. pipe | SA–813 | TPXM–19 | … | … | 8 | 3 | 690 | 380 | NP | HA–6 | G5, W12 | 197 | 197 | 196 | 195 | 191 | 185 | 180 | 176 | 174 | 173 | 171 | 170 | 169 | 167 | 165
22Cr–13Ni–5Mn | Wld. pipe | SA–814 | TPXM–19 | … | … | 8 | 3 | 690 | 380 | NP | HA–6 | G5, W12 | 197 | 197 | 196 | 195 | 191 | 185 | 180 | 176 | 174 | 173 | 171 | 170 | 169 | 167 | 165
23Cr–4Ni–Mo–Cu–N | Plate | SA–240 | … | … | … | 10H | 1 | 600 | 400 | 316 | HA–6 | G19 | 172 | 172 | 169 | 164 | 159 | 155 | 150 | 147 | 145 | 144
23Cr–4Ni–Mo–Cu–N | Smls. tube | SA–789 | … | … | >25 | 10H | 1 | 600 | 400 | 316 | HA–6 | G19 | 172 | 172 | 169 | 164 | 159 | 155 | 150 | 147 | 145 | 144
23Cr–4Ni–Mo–Cu–N | Wld. tube | SA–789 | … | … | >25 | 10H | 1 | 600 | 400 | 316 | HA–6 | G19, G24 | 145 | 145 | 144 | 140 | 135 | 132 | 128 | 125 | 124 | 123
23Cr–4Ni–Mo–Cu–N | Smls. pipe | SA–790 | … | … | … | 10H | 1 | 600 | 400 | 316 | HA–6 | G19 | 172 | 172 | 169 | 164 | 159 | 155 | 150 | 147 | 145 | 144
23Cr–4Ni–Mo–Cu–N | Wld. pipe | SA–790 | … | … | … | 10H | 1 | 600 | 400 | 316 | HA–6 | G19, G24 | 145 | 145 | 144 | 140 | 135 | 132 | 128 | 125 | 124 | 123
23Cr–4Ni–Mo–Cu–N | Smls. tube | SA–789 | … | … | ≤25 | 10H | 1 | 690 | 450 | 316 | HA–5 | G19 | 197 | 197 | 194 | 189 | 184 | 178 | 173 | 170 | 168 | 167
23Cr–4Ni–Mo–Cu–N | Wld. tube | SA–789 | … | … | ≤25 | 10H | 1 | 690 | 450 | 316 | HA–5 | G19, G24 | 168 | 168 | 165 | 160 | 156 | 152 | 147 | 145 | 143 | 142
23Cr–12Ni | Smls. & wld. fittings | SA–403 | 309 | … | … | 8 | 2 | 515 | 205 | 816 | HA–2 | G5, G12, T5, W12, W14 | 138 | 138 | 138 | 138 | 138 | 138 | 138 | 135 | 131 | 129 | 127 | 125 | 124 | 122 | 121 | 119 | 115 | 89.4 | 59.2 | 44.2 | 31.8 | 23.7 | 16.9 | 10.7 | 6.1 | 3.78 | 2.96 | 2.4 | 1.76 | 1.15
23Cr–12Ni | Smls. tube | SA–213 | TP309S | … | … | 8 | 2 | 515 | 205 | 816 | HA–2 | G5, G12, T5 | 138 | 138 | 138 | 138 | 138 | 138 | 138 | 135 | 131 | 129 | 127 | 125 | 124 | 122 | 121 | 119 | 115 | 89.4 | 59.2 | 44.2 | 31.8 | 23.7 | 16.9 | 10.7 | 6.1 | 3.78 | 2.96 | 2.4 | 1.76 | 1.15
23Cr–12Ni | Smls. tube | SA–213 | TP309S | … | … | 8 | 2 | 515 | 205 | 816 | HA–2 | G12, T6 | 138 | 138 | 129 | 120 | 115 | 111 | 105 | 100 | 96.7 | 95.4 | 94.1 | 92.9 | 91.6 | 90.4 | 89.2 | 87.9 | 86.7 | 78.5 | 59.2 | 44.2 | 31.8 | 23.7 | 16.9 | 10.7 | 6.1 | 3.78 | 2.96 | 2.4 | 1.76 | 1.15
23Cr–12Ni | Plate | SA–240 | 309S | … | … | 8 | 2 | 515 | 205 | 816 | HA–2 | G5, G12, T5 | 138 | 138 | 138 | 138 | 138 | 138 | 138 | 135 | 131 | 129 | 127 | 125 | 124 | 122 | 121 | 119 | 115 | 89.4 | 59.2 | 44.2 | 31.8 | 23.7 | 16.9 | 10.7 | 6.1 | 3.78 | 2.96 | 2.4 | 1.76 | 1.15
23Cr–12Ni | Plate | SA–240 | 309S | … | … | 8 | 2 | 515 | 205 | 816 | HA–2 | G12, T6 | 138 | 138 | 129 | 120 | 115 | 111 | 105 | 100 | 96.7 | 95.4 | 94.1 | 92.9 | 91.6 | 90.4 | 89.2 | 87.9 | 86.7 | 78.5 | 59.2 | 44.2 | 31.8 | 23.7 | 16.9 | 10.7 | 6.1 | 3.78 | 2.96 | 2.4 | 1.76 | 1.15
23Cr–12Ni | Wld. tube | SA–249 | TP309S | … | … | 8 | 2 | 515 | 205 | 816 | HA–2 | G5, G12, G24, T5 | 117 | 117 | 117 | 117 | 117 | 117 | 117 | 115 | 111 | 109 | 108 | 107 | 105 | 104 | 102 | 101 | 98.9 | 74.7 | 50.6 | 37.4 | 27.5 | 20.4 | 14.2 | 9.27 | 5.22 | 3.23 | 2.53 | 2.06 | 1.52 | 0.96
23Cr–12Ni | Wld. tube | SA–249 | TP309S | … | … | 8 | 2 | 515 | 205 | 816 | HA–2 | G12, G24, T6 | 117 | 117 | 110 | 101 | 97.5 | 94.3 | 88.7 | 84.7 | 82.1 | 80.8 | 79.8 | 79.1 | 77.9 | 77.3 | 76.1 | 74.8 | 73.5 | 64.8 | 50.6 | 37.4 | 27.5 | 20.4 | 14.2 | 9.27 | 5.22 | 3.23 | 2.53 | 2.06 | 1.52 | 0.96
23Cr–12Ni | Smls. & wld. pipe | SA–312 | TP309S | … | … | 8 | 2 | 515 | 205 | 816 | HA–2 | G5, G12, T5, W12, W14 | 138 | 138 | 138 | 138 | 138 | 138 | 138 | 135 | 131 | 129 | 127 | 125 | 124 | 122 | 121 | 119 | 115 | 89.4 | 59.2 | 44.2 | 31.8 | 23.7 | 16.9 | 10.7 | 6.1 | 3.78 | 2.96 | 2.4 | 1.76 | 1.15
23Cr–12Ni | Smls. pipe | SA–312 | TP309S | … | … | 8 | 2 | 515 | 205 | 816 | HA–2 | G12, T6 | 138 | 138 | 129 | 120 | 115 | 111 | 105 | 100 | 96.7 | 95.4 | 94.1 | 92.9 | 91.6 | 90.4 | 89.2 | 87.9 | 86.7 | 78.5 | 59.2 | 44.2 | 31.8 | 23.7 | 16.9 | 10.7 | 6.1 | 3.78 | 2.96 | 2.4 | 1.76 | 1.15
23Cr–12Ni | Wld. pipe | SA–312 | TP309S | … | … | 8 | 2 | 515 | 205 | NP | HA–2 | G5, G12, T5, W13 | 138 | 138 | 138 | 138 | 138 | 138 | 138 | 135 | 131 | 129 | 127 | 125 | 124 | 122 | 121 | 119 | 115 | 89.4 | 59.2 | 44.2 | 31.8 | 23.7 | 16.9 | 10.7 | 6.1 | 3.78 | 2.96 | 2.4 | 1.76 | 1.15
23Cr–12Ni | Wld. pipe | SA–312 | TP309S | … | … | 8 | 2 | 515 | 205 | NP | HA–2 | G12, T6, W13 | 138 | 138 | 129 | 120 | 115 | 111 | 105 | 100 | 96.7 | 95.4 | 94.1 | 92.9 | 91.6 | 90.4 | 89.2 | 87.9 | 86.7 | 78.5 | 59.2 | 44.2 | 31.8 | 23.7 | 16.9 | 10.7 | 6.1 | 3.78 | 2.96 | 2.4 | 1.76 | 1.15
23Cr–12Ni | Wld. pipe | SA–312 | TP309S | … | … | 8 | 2 | 515 | 205 | 816 | HA–2 | G3, G5, G12, G24, T5 | 117 | 117 | 117 | 117 | 117 | 117 | 117 | 115 | 111 | 109 | 108 | 107 | 105 | 104 | 102 | 101 | 98.9 | 74.7 | 50.6 | 37.4 | 27.5 | 20.4 | 14.2 | 9.27 | 5.22 | 3.23 | 2.53 | 2.06 | 1.52 | 0.96
23Cr–12Ni | Wld. pipe | SA–312 | TP309S | … | … | 8 | 2 | 515 | 205 | 816 | HA–2 | G3, G12, G24, T6 | 117 | 117 | 110 | 101 | 97.5 | 94.3 | 88.7 | 84.7 | 82.1 | 80.8 | 79.8 | 79.1 | 77.9 | 77.3 | 76.1 | 74.8 | 73.5 | 64.8 | 50.6 | 37.4 | 27.5 | 20.4 | 14.2 | 9.27 | 5.22 | 3.23 | 2.53 | 2.06 | 1.52 | 0.96
23Cr–12Ni | Wld. pipe | SA–358 | 309S | 1 | … | 8 | 2 | 515 | 205 | NP | HA–2 | G5, W12 | 138 | 138 | 138 | 138 | 138 | 138 | 138 | 135 | 131 | 129 | 127 | 125 | 124 | 122 | 121
23Cr–12Ni | Bar | SA–479 | 309S | … | … | 8 | 2 | 515 | 205 | 538 | HA–2 | G5, G12, G22, T5 | 138 | 138 | 138 | 138 | 138 | 138 | 138 | 135 | 131 | 129 | 127 | 125 | 124 | 122 | 121 | 119 | 115 | 89.4 | 59.2
23Cr–12Ni | Bar | SA–479 | 309S | … | … | 8 | 2 | 515 | 205 | 538 | HA–2 | G12, G22, T6 | 138 | 138 | 129 | 120 | 115 | 111 | 105 | 100 | 96.7 | 95.4 | 94.1 | 92.9 | 91.6 | 90.4 | 89.2 | 87.9 | 86.7 | 78.5 | 59.2
23Cr–12Ni | Wld. pipe | SA–813 | TP309S | … | … | 8 | 2 | 515 | 205 | 816 | HA–2 | G5, G12, G24, T5 | 117 | 117 | 117 | 117 | 117 | 117 | 117 | 115 | 111 | 109 | 108 | 107 | 105 | 104 | 102 | 101 | 98.9 | 74.7 | 50.6 | 37.4 | 27.5 | 20.4 | 14.2 | 9.27 | 5.22 | 3.23 | 2.53 | 2.06 | 1.52 | 0.96
23Cr–12Ni | Wld. pipe | SA–813 | TP309S | … | … | 8 | 2 | 515 | 205 | 816 | HA–2 | G12, G24, T6 | 117 | 117 | 110 | 101 | 97.5 | 94.3 | 88.7 | 84.7 | 82.1 | 80.8 | 79.8 | 79.1 | 77.9 | 77.3 | 76.1 | 74.8 | 73.5 | 64.8 | 50.6 | 37.4 | 27.5 | 20.4 | 14.2 | 9.27 | 5.22 | 3.23 | 2.53 | 2.06 | 1.52 | 0.96
23Cr–12Ni | Wld. pipe | SA–814 | TP309S | … | … | 8 | 2 | 515 | 205 | 816 | HA–2 | G5, G12, G24, T5 | 117 | 117 | 117 | 117 | 117 | 117 | 117 | 115 | 111 | 109 | 108 | 107 | 105 | 104 | 102 | 101 | 98.9 | 74.7 | 50.6 | 37.4 | 27.5 | 20.4 | 14.2 | 9.27 | 5.22 | 3.23 | 2.53 | 2.06 | 1.52 | 0.96
23Cr–12Ni | Wld. pipe | SA–814 | TP309S | … | … | 8 | 2 | 515 | 205 | 816 | HA–2 | G12, G24, T6 | 117 | 117 | 110 | 101 | 97.5 | 94.3 | 88.7 | 84.7 | 82.1 | 80.8 | 79.8 | 79.1 | 77.9 | 77.3 | 76.1 | 74.8 | 73.5 | 64.8 | 50.6 | 37.4 | 27.5 | 20.4 | 14.2 | 9.27 | 5.22 | 3.23 | 2.53 | 2.06 | 1.52 | 0.96
23Cr–12Ni | Smls. tube | SA–213 | TP309H | … | … | 8 | 2 | 515 | 205 | 816 | HA–2 | G5, T6 | 138 | 138 | 138 | 138 | 138 | 138 | 138 | 135 | 131 | 129 | 127 | 125 | 124 | 122 | 121 | 119 | 117 | 107 | 83.8 | 65.2 | 48.6 | 36.3 | 27.3 | 21.1 | 15.9 | 12.5 | 9.89 | 7.77 | 6.12 | 4.59
23Cr–12Ni | Smls. tube | SA–213 | TP309H | … | … | 8 | 2 | 515 | 205 | 816 | HA–2 | T7 | 138 | 138 | 129 | 119 | 114 | 111 | 105 | 100 | 96.7 | 95.4 | 94.1 | 92.9 | 91.6 | 90.4 | 89.2 | 87.9 | 86.7 | 85.4 | 78.9 | 65.2 | 48.6 | 36.3 | 27.3 | 21.1 | 15.9 | 12.5 | 9.89 | 7.77 | 6.12 | 4.59
23Cr–12Ni | Plate | SA–240 | 309H | … | … | 8 | 2 | 515 | 205 | 816 | HA–2 | G5, H1, T6 | 138 | 138 | 138 | 138 | 138 | 138 | 138 | 135 | 131 | 129 | 127 | 125 | 124 | 122 | 121 | 119 | 117 | 107 | 83.8 | 65.2 | 48.6 | 36.3 | 27.3 | 21.1 | 15.9 | 12.5 | 9.89 | 7.77 | 6.12 | 4.59
23Cr–12Ni | Plate | SA–240 | 309H | … | … | 8 | 2 | 515 | 205 | 816 | HA–2 | H1, T7 | 138 | 138 | 129 | 119 | 114 | 111 | 105 | 100 | 96.7 | 95.4 | 94.1 | 92.9 | 91.6 | 90.4 | 89.2 | 87.9 | 86.7 | 85.4 | 78.9 | 65.2 | 48.6 | 36.3 | 27.3 | 21.1 | 15.9 | 12.5 | 9.89 | 7.77 | 6.12 | 4.59
23Cr–12Ni | Wld. tube | SA–249 | TP309H | … | … | 8 | 2 | 515 | 205 | NP | HA–2 | G5, W12 | 138 | 138 | 138 | 138 | 138 | 138 | 138 | 135 | 131 | 129 | 127 | 125 | 124 | 122 | 121
23Cr–12Ni | Wld. tube | SA–249 | TP309H | … | … | 8 | 2 | 515 | 205 | 816 | HA–2 | G5, G24, T6 | 117 | 117 | 117 | 117 | 117 | 117 | 117 | 115 | 111 | 109 | 108 | 107 | 105 | 104 | 102 | 101 | 99.8 | 91.3 | 71.2 | 55.8 | 41.5 | 31 | 23.2 | 18.2 | 13.8 | 10.4 | 8.27 | 6.5 | 5.05 | 4.01
23Cr–12Ni | Wld. tube | SA–249 | TP309H | … | … | 8 | 2 | 515 | 205 | 816 | HA–2 | G24, T7 | 117 | 117 | 110 | 101 | 97.5 | 94.3 | 88.7 | 84.7 | 82.1 | 80.8 | 79.8 | 79.1 | 77.9 | 77.3 | 76.1 | 74.8 | 73.6 | 72.3 | 66.8 | 55.7 | 41.5 | 31 | 23.2 | 18.2 | 13.8 | 10.4 | 8.27 | 6.5 | 5.05 | 4.01
23Cr–12Ni | Smls. pipe | SA–312 | TP309H | … | … | 8 | 2 | 515 | 205 | 816 | HA–2 | G5, T6 | 138 | 138 | 138 | 138 | 138 | 138 | 138 | 135 | 131 | 129 | 127 | 125 | 124 | 122 | 121 | 119 | 117 | 107 | 83.8 | 65.2 | 48.6 | 36.3 | 27.3 | 21.1 | 15.9 | 12.5 | 9.89 | 7.77 | 6.12 | 4.59
23Cr–12Ni | Smls. pipe | SA–312 | TP309H | … | … | 8 | 2 | 515 | 205 | 816 | HA–2 | T7 | 138 | 138 | 129 | 119 | 114 | 111 | 105 | 100 | 96.7 | 95.4 | 94.1 | 92.9 | 91.6 | 90.4 | 89.2 | 87.9 | 86.7 | 85.4 | 78.9 | 65.2 | 48.6 | 36.3 | 27.3 | 21.1 | 15.9 | 12.5 | 9.89 | 7.77 | 6.12 | 4.59
23Cr–12Ni | Wld. pipe | SA–312 | TP309H | … | … | 8 | 2 | 515 | 205 | 816 | HA–2 | G3, G5, G24, T6 | 117 | 117 | 117 | 117 | 117 | 117 | 117 | 115 | 111 | 109 | 108 | 107 | 105 | 104 | 102 | 101 | 99.8 | 91.3 | 71.2 | 55.8 | 41.5 | 31 | 23.2 | 18.2 | 13.8 | 10.4 | 8.27 | 6.5 | 5.05 | 4.01
23Cr–12Ni | Wld. pipe | SA–312 | TP309H | … | … | 8 | 2 | 515 | 205 | 816 | HA–2 | G3, G24, T7 | 117 | 117 | 110 | 101 | 97.5 | 94.3 | 88.7 | 84.7 | 82.1 | 80.8 | 79.8 | 79.1 | 77.9 | 77.3 | 76.1 | 74.8 | 73.6 | 72.3 | 66.8 | 55.7 | 41.5 | 31 | 23.2 | 18.2 | 13.8 | 10.4 | 8.27 | 6.5 | 5.05 | 4.01
23Cr–12Ni | Bar | SA–479 | 309H | … | … | 8 | 2 | 515 | 205 | 816 | HA–2 | G5, T6 | 138 | 138 | 138 | 138 | 138 | 138 | 138 | 135 | 131 | 129 | 127 | 125 | 124 | 122 | 121 | 119 | 117 | 107 | 83.8 | 65.2 | 48.6 | 36.3 | 27.3 | 21.1 | 15.9 | 12.5 | 9.89 | 7.77 | 6.12 | 4.59
23Cr–12Ni | Bar | SA–479 | 309H | … | … | 8 | 2 | 515 | 205 | 816 | HA–2 | T7 | 138 | 138 | 129 | 119 | 114 | 111 | 105 | 100 | 96.7 | 95.4 | 94.1 | 92.9 | 91.6 | 90.4 | 89.2 | 87.9 | 86.7 | 85.4 | 78.9 | 65.2 | 48.6 | 36.3 | 27.3 | 21.1 | 15.9 | 12.5 | 9.89 | 7.77 | 6.12 | 4.59
23Cr–12Ni–Cb | Smls. tube | SA–213 | TP309Cb | … | … | 8 | 2 | 515 | 205 | 816 | HA–2 | G5, G12, T5 | 138 | 138 | 138 | 138 | 138 | 138 | 138 | 135 | 131 | 129 | 127 | 125 | 124 | 122 | 121 | 119 | 115 | 89.4 | 59.2 | 44.2 | 31.8 | 23.7 | 16.9 | 10.7 | 6.1 | 3.78 | 2.96 | 2.4 | 1.76 | 1.15
23Cr–12Ni–Cb | Smls. tube | SA–213 | TP309Cb | … | … | 8 | 2 | 515 | 205 | 816 | HA–2 | G12, T6 | 138 | 138 | 129 | 120 | 115 | 111 | 105 | 100 | 96.7 | 95.4 | 94.1 | 92.9 | 91.6 | 90.4 | 89.2 | 87.9 | 86.7 | 78.5 | 59.2 | 44.2 | 31.8 | 23.7 | 16.9 | 10.7 | 6.1 | 3.78 | 2.96 | 2.4 | 1.76 | 1.15
23Cr–12Ni–Cb | Plate | SA–240 | 309Cb | … | … | 8 | 2 | 515 | 205 | 816 | HA–2 | G5, G12, T5 | 138 | 138 | 138 | 138 | 138 | 138 | 138 | 135 | 131 | 129 | 127 | 125 | 124 | 122 | 121 | 119 | 115 | 89.4 | 59.2 | 44.2 | 31.8 | 23.7 | 16.9 | 10.7 | 6.1 | 3.78 | 2.96 | 2.4 | 1.76 | 1.15
23Cr–12Ni–Cb | Plate | SA–240 | 309Cb | … | … | 8 | 2 | 515 | 205 | 816 | HA–2 | G12, T6 | 138 | 138 | 129 | 120 | 115 | 111 | 105 | 100 | 96.7 | 95.4 | 94.1 | 92.9 | 91.6 | 90.4 | 89.2 | 87.9 | 86.7 | 78.5 | 59.2 | 44.2 | 31.8 | 23.7 | 16.9 | 10.7 | 6.1 | 3.78 | 2.96 | 2.4 | 1.76 | 1.15
23Cr–12Ni–Cb | Wld. tube | SA–249 | TP309Cb | … | … | 8 | 2 | 515 | 205 | 816 | HA–2 | G5, G12, G24, T5 | 117 | 117 | 117 | 117 | 117 | 117 | 117 | 115 | 111 | 109 | 108 | 107 | 105 | 104 | 102 | 101 | 98.9 | 74.7 | 50.6 | 37.4 | 27.5 | 20.4 | 14.2 | 9.27 | 5.22 | 3.23 | 2.53 | 2.06 | 1.52 | 0.96
23Cr–12Ni–Cb | Wld. tube | SA–249 | TP309Cb | … | … | 8 | 2 | 515 | 205 | 816 | HA–2 | G12, G24, T6 | 117 | 117 | 110 | 101 | 97.5 | 94.3 | 88.7 | 84.7 | 82.1 | 80.8 | 79.8 | 79.1 | 77.9 | 77.3 | 76.1 | 74.8 | 73.5 | 64.8 | 50.6 | 37.4 | 27.5 | 20.4 | 14.2 | 9.27 | 5.22 | 3.23 | 2.53 | 2.06 | 1.52 | 0.96
23Cr–12Ni–Cb | Smls. & wld. pipe | SA–312 | TP309Cb | … | … | 8 | 2 | 515 | 205 | 816 | HA–2 | G5, G12, T5, W12 | 138 | 138 | 138 | 138 | 138 | 138 | 138 | 135 | 131 | 129 | 127 | 125 | 124 | 122 | 121 | 119 | 115 | 89.4 | 59.2 | 44.2 | 31.8 | 23.7 | 16.9 | 10.7 | 6.1 | 3.78 | 2.96 | 2.4 | 1.76 | 1.15
23Cr–12Ni–Cb | Smls. pipe | SA–312 | TP309Cb | … | … | 8 | 2 | 515 | 205 | 816 | HA–2 | G12, T6 | 138 | 138 | 129 | 120 | 115 | 111 | 105 | 100 | 96.7 | 95.4 | 94.1 | 92.9 | 91.6 | 90.4 | 89.2 | 87.9 | 86.7 | 78.5 | 59.2 | 44.2 | 31.8 | 23.7 | 16.9 | 10.7 | 6.1 | 3.78 | 2.96 | 2.4 | 1.76 | 1.15
23Cr–12Ni–Cb | Wld. pipe | SA–312 | TP309Cb | … | … | 8 | 2 | 515 | 205 | 816 | HA–2 | G5, G12, G24, T5 | 117 | 117 | 117 | 117 | 117 | 117 | 117 | 115 | 111 | 109 | 108 | 107 | 105 | 104 | 102 | 101 | 98.9 | 74.7 | 50.6 | 37.4 | 27.5 | 20.4 | 14.2 | 9.27 | 5.22 | 3.23 | 2.53 | 2.06 | 1.52 | 0.96
23Cr–12Ni–Cb | Wld. pipe | SA–312 | TP309Cb | … | … | 8 | 2 | 515 | 205 | 816 | HA–2 | G12, G24, T6 | 117 | 117 | 110 | 101 | 97.5 | 94.3 | 88.7 | 84.7 | 82.1 | 80.8 | 79.8 | 79.1 | 77.9 | 77.3 | 76.1 | 74.8 | 73.5 | 64.8 | 50.6 | 37.4 | 27.5 | 20.4 | 14.2 | 9.27 | 5.22 | 3.23 | 2.53 | 2.06 | 1.52 | 0.96
23Cr–12Ni–Cb | Bar | SA–479 | 309Cb | … | … | 8 | 2 | 515 | 205 | 538 | HA–2 | G5, G12, G22 | 138 | 138 | 138 | 138 | 138 | 138 | 138 | 135 | 131 | 129 | 127 | 125 | 124 | 122 | 121 | 119 | 115 | 89.4 | 59.2
23Cr–12Ni–Cb | Bar | SA–479 | 309Cb | … | … | 8 | 2 | 515 | 205 | 538 | HA–2 | G12, G22 | 138 | 138 | 129 | 120 | 115 | 111 | 105 | 100 | 96.7 | 95.4 | 94.1 | 92.9 | 91.6 | 90.4 | 89.2 | 87.9 | 86.7 | 78.5 | 59.2
23Cr–12Ni–Cb | Wld. pipe | SA–813 | TP309Cb | … | … | 8 | 2 | 515 | 205 | 816 | HA–2 | G5, G12, G24, T5 | 117 | 117 | 117 | 117 | 117 | 117 | 117 | 115 | 111 | 109 | 108 | 107 | 105 | 104 | 102 | 101 | 98.9 | 74.7 | 50.6 | 37.4 | 27.5 | 20.4 | 14.2 | 9.27 | 5.22 | 3.23 | 2.53 | 2.06 | 1.52 | 0.96
23Cr–12Ni–Cb | Wld. pipe | SA–813 | TP309Cb | … | … | 8 | 2 | 515 | 205 | 816 | HA–2 | G12, G24, T6 | 117 | 117 | 110 | 101 | 97.5 | 94.3 | 88.7 | 84.7 | 82.1 | 80.8 | 79.8 | 79.1 | 77.9 | 77.3 | 76.1 | 74.8 | 73.5 | 64.8 | 50.6 | 37.4 | 27.5 | 20.4 | 14.2 | 9.27 | 5.22 | 3.23 | 2.53 | 2.06 | 1.52 | 0.96
23Cr–12Ni–Cb | Wld. pipe | SA–814 | TP309Cb | … | … | 8 | 2 | 515 | 205 | 816 | HA–2 | G5, G12, G13, G24, T5 | 117 | 117 | 117 | 117 | 117 | 117 | 117 | 115 | 111 | 109 | 108 | 107 | 105 | 104 | 102 | 101 | 98.9 | 74.7 | 50.6 | 37.4 | 27.5 | 20.4 | 14.2 | 9.27 | 5.22 | 3.23 | 2.53 | 2.06 | 1.52 | 0.96
23Cr–12Ni–Cb | Wld. pipe | SA–814 | TP309Cb | … | … | 8 | 2 | 515 | 205 | 816 | HA–2 | G12, G24, T6 | 117 | 117 | 110 | 101 | 97.5 | 94.3 | 88.7 | 84.7 | 82.1 | 80.8 | 79.8 | 79.1 | 77.9 | 77.3 | 76.1 | 74.8 | 73.5 | 64.8 | 50.6 | 37.4 | 27.5 | 20.4 | 14.2 | 9.27 | 5.22 | 3.23 | 2.53 | 2.06 | 1.52 | 0.96
23Cr–25Ni–5.5Mo–N | Forgings | SA–182 | … | … | … | 8 | 4 | 640 | 295 | 350 | NFN–12 | G5 | 183 | 183 | 183 | 182 |  | 173 | 165 | 160 | 155 | 153 | 152
23Cr–25Ni–5.5Mo–N | Forgings | SA–182 | … | … | … | 8 | 4 | 640 | 295 | 350 | NFN–12 | … | 183 | 183 | 177 | 164 |  | 151 | 141 | 134 | 129 | 127 | 125
23Cr–25Ni–5.5Mo–N | Plate | SA–240 | … | … | … | 8 | 4 | 640 | 295 | 350 | NFN–12 | G5 | 183 | 183 | 183 | 182 |  | 173 | 165 | 160 | 155 | 153 | 152
23Cr–25Ni–5.5Mo–N | Plate | SA–240 | … | … | … | 8 | 4 | 640 | 295 | 350 | NFN–12 | … | 183 | 183 | 177 | 164 |  | 151 | 141 | 134 | 129 | 127 | 125
23Cr–25Ni–5.5Mo–N | Wld. tube | SA–249 | … | … | … | 8 | 4 | 640 | 295 | 350 | NFN–12 | G5, W12 | 183 | 183 | 183 | 182 |  | 173 | 165 | 160 | 155 | 153 | 152
23Cr–25Ni–5.5Mo–N | Wld. tube | SA–249 | … | … | … | 8 | 4 | 640 | 295 | 350 | NFN–12 | W12 | 183 | 183 | 177 | 164 |  | 151 | 141 | 134 | 129 | 127 | 125
23Cr–25Ni–5.5Mo–N | Smls. & wld. pipe | SA–312 | … | … | … | 8 | 4 | 640 | 295 | 350 | NFN–12 | G5, W12 | 183 | 183 | 183 | 182 |  | 173 | 165 | 160 | 155 | 153 | 152
23Cr–25Ni–5.5Mo–N | Smls. & wld. pipe | SA–312 | … | … | … | 8 | 4 | 640 | 295 | 350 | NFN–12 | W12 | 183 | 183 | 177 | 164 |  | 151 | 141 | 134 | 129 | 127 | 125
23Cr–25Ni–5.5Mo–N | Wld. pipe | SA–358 | … | … | … | 8 | 4 | 640 | 295 | 350 | NFN–12 | G5, W12 | 183 | 183 | 183 | 182 |  | 173 | 165 | 160 | 155 | 153 | 152
23Cr–25Ni–5.5Mo–N | Wld. pipe | SA–358 | … | … | … | 8 | 4 | 640 | 295 | 350 | NFN–12 | W12 | 183 | 183 | 177 | 164 |  | 151 | 141 | 134 | 129 | 127 | 125
23Cr–25Ni–5.5Mo–N | Fittings | SA–403 | … | … | … | 8 | 4 | 640 | 295 | 350 | NFN–12 | G5 | 183 | 183 | 183 | 182 |  | 173 | 165 | 160 | 155 | 153 | 152
23Cr–25Ni–5.5Mo–N | Fittings | SA–403 | … | … | … | 8 | 4 | 640 | 295 | 350 | NFN–12 | … | 183 | 183 | 177 | 164 |  | 151 | 141 | 134 | 129 | 127 | 125
23Cr–25Ni–5.5Mo–N | Wld. pipe | SA–409 | … | … | … | 8 | 4 | 640 | 295 | 350 | NFN–12 | G5, W12 | 183 | 183 | 183 | 182 |  | 173 | 165 | 160 | 155 | 153 | 152
23Cr–25Ni–5.5Mo–N | Wld. pipe | SA–409 | … | … | … | 8 | 4 | 640 | 295 | 350 | NFN–12 | W12 | 183 | 183 | 177 | 164 |  | 151 | 141 | 134 | 129 | 127 | 125
23Cr–25Ni–5.5Mo–N | Bar | SA–479 | … | … | … | 8 | 4 | 640 | 295 | 350 | NFN–12 | G5 | 183 | 183 | 183 | 182 |  | 173 | 165 | 160 | 155 | 153 | 152
23Cr–25Ni–5.5Mo–N | Bar | SA–479 | … | … | … | 8 | 4 | 640 | 295 | 350 | NFN–12 | … | 183 | 183 | 177 | 164 |  | 151 | 141 | 134 | 129 | 127 | 125
23Cr–25Ni–5.5Mo–N | Wld. pipe | SA–813 | … | … | … | 8 | 4 | 640 | 295 | 350 | NFN–12 | G5, G12, W12 | 183 | 183 | 183 | 182 |  | 173 | 165 | 160 | 155 | 153 | 152
23Cr–25Ni–5.5Mo–N | Wld. pipe | SA–813 | … | … | … | 8 | 4 | 640 | 295 | 350 | NFN–12 | G12, W12 | 183 | 183 | 177 | 164 |  | 151 | 141 | 134 | 129 | 127 | 125
23Cr–25Ni–5.5Mo–N | Wld. pipe | SA–814 | … | … | … | 8 | 4 | 640 | 295 | 350 | NFN–12 | G5, G12, W12 | 183 | 183 | 183 | 182 |  | 173 | 165 | 160 | 155 | 153 | 152
23Cr–25Ni–5.5Mo–N | Wld. pipe | SA–814 | … | … | … | 8 | 4 | 640 | 295 | 350 | NFN–12 | G12, W12 | 183 | 183 | 177 | 164 |  | 151 | 141 | 134 | 129 | 127 | 125
24Cr–10Ni–4Mo–N | Castings | SA–995 | 2A | … | … | 10H | 1 | 655 | 450 | 316 | HA–5 | G1, G19 | 187 | 187 | 187 | 186 | 180 | 173 | 167 | 167 | 167 | 167
24Cr–22Ni–6Mo–2W–Cu–N | Forgings | SA–182 | F58 | … | … | 45 | … | 752 | 421 | 426 | HA–10 | G5, G19 | 215 | 215 | 215 | 210 | 204 | 199 | 191 | 186 | 182 | 181 | 179 | 178 | 177 | 175 | 174
24Cr–22Ni–6Mo–2W–Cu–N | Smls. tube | SA–213 | … | … | … | 45 | … | 752 | 421 | 426 | HA–10 | G5, G19 | 215 | 215 | 215 | 210 | 204 | 199 | 191 | 186 | 182 | 181 | 179 | 178 | 177 | 175 | 174
24Cr–22Ni–6Mo–2W–Cu–N | Plate | SA–240 | … | … | … | 45 | … | 752 | 421 | 426 | HA–10 | G5, G19 | 215 | 215 | 215 | 210 | 204 | 199 | 191 | 186 | 182 | 181 | 179 | 178 | 177 | 175 | 174
24Cr–22Ni–6Mo–2W–Cu–N | Wld. tube | SA–249 | … | … | … | 45 | … | 752 | 421 | 426 | HA–10 | G3, G5, G19 | 183 | 183 | 183 | 179 | 174 | 169 | 163 | 158 | 155 | 154 | 153 | 151 | 150 | 149 | 148
24Cr–22Ni–6Mo–2W–Cu–N | Smls. pipe | SA–312 | … | … | … | 45 | … | 752 | 421 | 426 | HA–10 | G5, G19 | 215 | 215 | 215 | 210 | 204 | 199 | 191 | 186 | 182 | 181 | 179 | 178 | 177 | 175 | 174
24Cr–22Ni–6Mo–2W–Cu–N | Wld. pipe | SA–312 | … | … | … | 45 | … | 752 | 421 | 426 | HA–10 | G3, G5, G19 | 183 | 183 | 183 | 179 | 174 | 169 | 163 | 158 | 155 | 154 | 153 | 151 | 150 | 149 | 148
24Cr–22Ni–6Mo–2W–Cu–N | Wld. pipe | SA–358 | … | … | … | 45 | … | 752 | 421 | 426 | HA–10 | G3, G5, G19 | 183 | 183 | 183 | 179 | 174 | 169 | 163 | 158 | 155 | 154 | 153 | 151 | 150 | 149 | 148
24Cr–22Ni–6Mo–2W–Cu–N | Smls. fittings | SA–403 | … | … | … | 45 | … | 752 | 421 | 426 | HA–10 | G5, G19 | 215 | 215 | 215 | 210 | 204 | 199 | 191 | 186 | 182 | 181 | 179 | 178 | 177 | 175 | 174
24Cr–22Ni–6Mo–2W–Cu–N | Wld. fittings | SA–403 | … | … | … | 45 | … | 752 | 421 | 426 | HA–10 | G3, G5, G19 | 183 | 183 | 183 | 179 | 174 | 169 | 163 | 158 | 155 | 154 | 153 | 151 | 150 | 149 | 148
24Cr–22Ni–6Mo–2W–Cu–N | Bar, shapes | SA–479 | … | … | … | 45 | … | 752 | 421 | 426 | HA–10 | G5, G19 | 215 | 215 | 215 | 210 | 204 | 199 | 191 | 186 | 182 | 181 | 179 | 178 | 177 | 175 | 174
24Cr–22Ni–6Mo–2W–Cu–N | Wld. pipe | SA–813 | … | … | … | 45 | … | 752 | 421 | 426 | HA–10 | G3, G5, G19 | 183 | 183 | 183 | 179 | 174 | 169 | 163 | 158 | 155 | 154 | 153 | 151 | 150 | 149 | 148
25Cr–4Ni–4Mo–Ti | Plate | SA–240 | … | … | … | 10I | 1 | 620 | 515 | 260 | HA–5 | G19 | 177 | 177 | 175 | 171 | 166 | 162 | 156 | 152
25Cr–4Ni–4Mo–Ti | Wld. tube | SA–268 | … | … | … | 10I | 1 | 620 | 515 | 260 | HA–5 | G19, G24 | 151 | 151 | 149 | 145 | 141 | 137 | 132 | 129
25Cr–5Ni–3Mo–2Cu | Castings | SA–995 | 1B | … | … | 10H | 1 | 690 | 485 | NP | HA–5 | G19, G29 | 197 | 197 | 197 | 197 | 195 | 192 | 190 | 190 | 189 | 189
25Cr–5Ni–3Mo–2Cu | Plate | SA–240 | … | … | … | 10H | 1 | 760 | 550 | 260 | HA–5 | G19 | 216 | 216 | 216 | 215 | 209 | 203 | 198 | 195
25Cr–5Ni–3Mo–2Cu | Bar | SA–479 | … | … | … | 10H | 1 | 760 | 550 | 260 | HA–5 | G19 | 216 | 216 | 216 | 215 | 209 | 203 | 198 | 195
25Cr–5Ni–3Mo–2Cu | Smls. tube | SA–789 | … | … | … | 10H | 1 | 760 | 550 | 260 | HA–5 | G19 | 216 | 216 | 216 | 215 | 209 | 203 | 198 | 195
25Cr–5Ni–3Mo–2Cu | Wld. tube | SA–789 | … | … | … | 10H | 1 | 760 | 550 | 260 | HA–5 | G19, G24 | 184 | 184 | 184 | 183 | 178 | 173 | 168 | 166
25Cr–5Ni–3Mo–2Cu | Smls. pipe | SA–790 | … | … | … | 10H | 1 | 760 | 550 | 260 | HA–5 | G19 | 216 | 216 | 216 | 215 | 209 | 203 | 198 | 195
25Cr–5Ni–3Mo–2Cu | Wld. pipe | SA–790 | … | … | … | 10H | 1 | 760 | 550 | 260 | HA–5 | G19, G24 | 184 | 184 | 184 | 183 | 178 | 173 | 168 | 166
25Cr–6Ni–Mo–N | Forgings | SA–182 | … | … | … | 10H | 1 | 620 | 450 | 316 | HA–5 | G19 | 177 | 177 | 177 |  | 175 | 171 | 166 | 166 | 166 | 166
25Cr–6Ni–Mo–N | Plate, sheet | SA–240 | … | … | … | 10H | 1 | 620 | 450 | 316 | HA–5 | G19 | 177 | 177 | 177 |  | 175 | 171 | 166 | 166 | 166 | 166
25Cr–6Ni–Mo–N | Bar | SA–479 | … | … | … | 10H | 1 | 620 | 450 | 316 | HA–5 | G19 | 177 | 177 | 177 |  | 175 | 171 | 166 | 166 | 166 | 166
25Cr–6Ni–Mo–N | Smls. tube | SA–789 | … | … | … | 10H | 1 | 620 | 450 | 316 | HA–5 | G19 | 177 | 177 | 177 |  | 175 | 171 | 166 | 166 | 166 | 166
25Cr–6Ni–Mo–N | Wld. tube | SA–789 | … | … | … | 10H | 1 | 620 | 450 | 316 | HA–5 | G19, G24 | 177 | 177 | 177 |  | 175 | 171 | 166 | 166 | 166 | 166
25Cr–6Ni–Mo–N | Smls. pipe | SA–790 | … | … | … | 10H | 1 | 620 | 450 | 316 | HA–5 | G19 | 177 | 177 | 177 |  | 175 | 171 | 166 | 166 | 166 | 166
25Cr–6Ni–Mo–N | Wld. pipe | SA–790 | … | … | … | 10H | 1 | 620 | 450 | 316 | HA–5 | G19, G24 | 177 | 177 | 177 |  | 175 | 171 | 166 | 166 | 166 | 166
25Cr–6Ni–Mo–N | Plate | SA–240 | … | … | … | 10H | 1 | 690 | 450 | 316 | HA–5 | G19 | 197 | 197 | 197 | 197 | 192 | 187 | 182 | 180 | 180 | 180
25Cr–6.5Ni–3Mo–N | Smls. tube | SA–789 | … | … | … | 10H | 1 | 690 | 450 | 343 | HA–5 | G19 | 197 | 197 | 197 | 196 | 192 | 187 | 182 | 181 | 181 | 181 | 181
25Cr–6.5Ni–3Mo–N | Wld. tube | SA–789 | … | … | … | 10H | 1 | 690 | 450 | 343 | HA–5 | G19, G24 | 168 | 168 | 168 | 167 | 163 | 158 | 155 | 155 | 154 | 154 | 154
25Cr–6.5Ni–3Mo–N | Smls. pipe | SA–790 | … | … | … | 10H | 1 | 690 | 450 | 343 | HA–5 | G19 | 197 | 197 | 197 | 196 | 192 | 187 | 182 | 181 | 181 | 181 | 181
25Cr–6.5Ni–3Mo–N | Wld. pipe | SA–790 | … | … | … | 10H | 1 | 690 | 450 | 343 | HA–5 | G19, G24 | 168 | 168 | 168 | 167 | 163 | 158 | 155 | 155 | 154 | 154 | 154
25Cr–6.5Ni–3Mo–N | Plate | SA–240 | … | … | … | 10H | 1 | 690 | 485 | 343 | HA–5 | G19 | 197 | 197 | 197 | 196 | 192 | 187 | 182 | 181 | 181 | 181 | 181
25Cr–7Ni–3Mo–W–Cu–N | Forgings | SA–182 | F54 | … | … | 10H | 1 | 800 | 550 | 329 | HA–8 | G19 | 229 | 229 | 229 | 227 | 221 | 218 | 216 | 216 | 216 | 216 | 216
25Cr–7Ni–3Mo–W–Cu–N | Smls. tube | SA–789 | … | … | … | 10H | 1 | 800 | 550 | 329 | HA–8 | G19 | 229 | 229 | 229 | 227 | 221 | 218 | 216 | 216 | 216 | 216 | 216
25Cr–7Ni–3Mo–W–Cu–N | Wld. tube | SA–789 | … | … | … | 10H | 1 | 800 | 550 | 329 | HA–8 | G19, G24 | 194 | 194 | 194 | 193 | 188 | 185 | 184 | 184 | 184 | 184 | 184
25Cr–7Ni–3Mo–W–Cu–N | Smls. pipe | SA–790 | … | … | … | 10H | 1 | 800 | 550 | 329 | HA–8 | G19 | 229 | 229 | 229 | 227 | 221 | 218 | 216 | 216 | 216 | 216 | 216
25Cr–7Ni–3Mo–W–Cu–N | Wld. pipe | SA–790 | … | … | … | 10H | 1 | 800 | 550 | 329 | HA–8 | G19, G24 | 194 | 194 | 194 | 193 | 188 | 185 | 184 | 184 | 184 | 184 | 184
25Cr–7Ni–4Mo–N | Forgings | SA–182 | F53 | … | … | 10H | 1 | 800 | 550 | 316 | HA–5 | G19 | 228 | 228 | 228 | 227 | 221 | 215 | 208 | 205 | 203 | 202
25Cr–7Ni–4Mo–N | Plate, sheet | SA–240 | … | … | … | 10H | 1 | 800 | 550 | 316 | HA–5 | G19 | 228 | 228 | 228 | 227 | 221 | 215 | 208 | 205 | 203 | 202
25Cr–7Ni–4Mo–N | Smls. tube | SA–789 | … | … | … | 10H | 1 | 800 | 550 | 316 | HA–5 | G19 | 228 | 228 | 228 | 227 | 221 | 215 | 208 | 205 | 203 | 202
25Cr–7Ni–4Mo–N | Wld. tube | SA–789 | … | … | … | 10H | 1 | 800 | 550 | 316 | HA–5 | G19, G24 | 194 | 194 | 194 | 192 | 188 | 183 | 177 | 174 | 173 | 172
25Cr–7Ni–4Mo–N | Smls. pipe | SA–790 | … | … | … | 10H | 1 | 800 | 550 | 316 | HA–5 | G19 | 228 | 228 | 228 | 227 | 221 | 215 | 208 | 205 | 203 | 202
25Cr–7Ni–4Mo–N | Wld. pipe | SA–790 | … | … | … | 10H | 1 | 800 | 550 | 316 | HA–5 | G19, G24 | 194 | 194 | 194 | 192 | 188 | 183 | 177 | 174 | 173 | 172
25Cr–7.5Ni–3.5Mo–N–Cu–W | Castings | SA–995 | CD3MWCuN | … | … | 10H | 1 | 690 | 450 | 316 | HA–5 | G19, H4 | 184 | 184 | 184 | 184 | 184 | 184 | 183 | 183 | 183 | 183
25Cr–7.5Ni–3.5Mo–N–Cu–W | Forgings | SA–182 | F55 | … | … | 10H | 1 | 750 | 550 | 316 | HA–9 | G19, H4 | 214 | 214 | 214 | 211 | 206 | 203 | 201 | 201 | 201 | 201
25Cr–7.5Ni–3.5Mo–N–Cu–W | Plate | SA–240 | … | … | … | 10H | 1 | 750 | 550 | 316 | HA–9 | G19 | 214 | 214 | 214 | 211 | 206 | 203 | 201 | 201 | 201 | 201
25Cr–7.5Ni–3.5Mo–N–Cu–W | Bar | SA–479 | … | Annealed | … | 10H | 1 | 750 | 550 | 316 | HA–9 | G19 | 214 | 214 | 214 | 211 | 206 | 203 | 201 | 201 | 201 | 201
25Cr–7.5Ni–3.5Mo–N–Cu–W | Smls. tube | SA–789 | … | … | … | 10H | 1 | 750 | 550 | 316 | HA–9 | G19 | 214 | 214 | 214 | 211 | 206 | 203 | 201 | 201 | 201 | 201
25Cr–7.5Ni–3.5Mo–N–Cu–W | Wld. tube | SA–789 | … | … | … | 10H | 1 | 750 | 550 | 316 | HA–9 | G19, G24 | 182 | 182 | 182 | 179 | 175 | 173 | 171 | 170 | 170 | 170
25Cr–7.5Ni–3.5Mo–N–Cu–W | Smls. pipe | SA–790 | … | … | … | 10H | 1 | 750 | 550 | 316 | HA–9 | G19 | 214 | 214 | 214 | 211 | 206 | 203 | 201 | 201 | 201 | 201
25Cr–7.5Ni–3.5Mo–N–Cu–W | Wld. pipe | SA–790 | … | … | … | 10H | 1 | 750 | 550 | 316 | HA–9 | G19, G24 | 182 | 182 | 182 | 179 | 175 | 173 | 171 | 170 | 170 | 170
25Cr–7.5Ni–3.5Mo–N–Cu–W | Smls. & wld. fittings | SA–815 | … | … | … | 10H | 1 | 750 | 550 | 316 | HA–9 | G19, W14 | 214 | 214 | 214 | 211 | 206 | 203 | 201 | 201 | 201 | 201
25Cr–12Ni | Castings | SA–351 | CH8 | … | … | 8 | 2 | 450 | 195 | 816 | HA–3 | G1, G5, G12, G16, G17, G19, T6 | 128 | 128 | 123 | 116 | 112 | 109 | 106 | 106 | 106 | 106 | 105 | 105 | 103 | 102 | 99.8 | 96.9 | 92.7 | 84.6 | 68.4 | 54.3 | 42.1 | 33.2 | 25.9 | 20.3 | 16.4 | 13.3 | 10.2 | 7.25 | 5.74 | 5.33
25Cr–12Ni | Castings | SA–351 | CH8 | … | … | 8 | 2 | 450 | 195 | 816 | HA–3 | G1, G12, G19, T7 | 128 | 128 | 116 | 104 | 99.5 | 97.1 | 93.4 | 90.7 | 88.5 | 86.9 | 85 | 83.2 | 81.3 | 78.8 | 76.2 | 74.3 | 72 | 69.5 | 63.9 | 54.3 | 42.1 | 33.2 | 25.9 | 20.3 | 16.4 | 13.3 | 10.2 | 7.25 | 5.74 | 5.33
25Cr–12Ni | Cast pipe | SA–451 | CPH8 | … | … | 8 | 2 | 450 | 195 | NP | HA–3 | G5, G16, G17, G19 | 128 | 128 | 123 | 116 | 112 | 109 | 106 | 106 | 106 | 106 | 105 | 105 | 103 | 102 | 99.8
25Cr–12Ni | Castings | SA–351 | CH20 | … | … | 8 | 2 | 485 | 205 | 816 | HA–2 | G1, G5, G12, G16, G17, T6 | 138 | 138 | 132 | 125 | 120 | 117 | 114 | 114 | 114 | 114 | 114 | 113 | 112 | 110 | 107 | 104 | 100 | 88.5 | 68.2 | 53.7 | 42.1 | 33.2 | 25.9 | 20.3 | 16.4 | 13.3 | 10.2 | 7.25 | 5.74 | 5.33
25Cr–12Ni | Castings | SA–351 | CH20 | … | … | 8 | 2 | 485 | 205 | 816 | HA–2 | G1, G12, T7 | 138 | 138 | 124 | 111 | 106 | 104 | 100 | 97.1 | 94.6 | 93.2 | 91 | 88.6 | 86.8 | 84.3 | 81.8 | 79.3 | 76.8 | 74.3 | 68.2 | 53.7 | 42.1 | 33.2 | 25.9 | 20.3 | 16.4 | 13.3 | 10.2 | 7.25 | 5.74 | 5.33
25Cr–12Ni | Cast pipe | SA–451 | CPH20 | … | … | 8 | 2 | 485 | 205 | NP | HA–2 | G5, G16, G17 | 138 | 138 | 132 | 125 | 120 | 117 | 114 | 114 | 114 | 114 | 114 | 113 | 112 | 110 | 107
25Cr–20Ni | Castings | SA–351 | CK20 | … | … | 8 | 2 | 450 | 195 | 816 | HA–3 | G1, G5, G12, G16, G17, T6 | 128 | 128 | 123 | 116 | 112 | 109 | 106 | 106 | 106 | 106 | 105 | 105 | 103 | 102 | 99.8 | 96.9 | 92.7 | 84.7 | 72.8 | 64.5 | 56.8 | 49.1 | 41 | 33.6 | 25.5 | 18.3 | 12.8 | 8.93 | 6.59 | 4.84
25Cr–20Ni | Castings | SA–351 | CK20 | … | … | 8 | 2 | 450 | 195 | 816 | HA–3 | G1, G12, T8 | 128 | 128 | 116 | 104 | 99.5 | 97.1 | 93.4 | 90.7 | 88.5 | 86.9 | 85 | 83.2 | 81.3 | 78.8 | 76.2 | 74.3 | 72.1 | 69.5 | 67 | 63.2 | 56.8 | 49.1 | 41 | 33.6 | 25.5 | 18.3 | 12.8 | 8.93 | 6.59 | 4.84
25Cr–20Ni | Cast pipe | SA–451 | CPK20 | … | … | 8 | 2 | 450 | 195 | NP | HA–3 | G5, G16, G17 | 128 | 128 | 123 | 116 | 112 | 109 | 106 | 106 | 106 | 106 | 105 | 105 | 103 | 102 | 99.8
25Cr–20Ni | Forgings | SA–182 | F310 | … | >130 | 8 | 2 | 485 | 205 | NP | HA–2 | G5 | 138 | 138 | 138 | 136 | 133 | 130 | 128 | 128 | 128 | 127 | 125 | 123 | 122 | 120 | 118
25Cr–20Ni | Forgings | SA–182 | F310 | … | ≤130 | 8 | 2 | 515 | 205 | 816 | HA–2 | G5, G12, G14, T5 | 138 | 138 | 138 | 138 | 138 | 138 | 138 | 135 | 129 | 127 | 125 | 123 | 122 | 120 | 119 | 117 | 112 | 87.2 | 59.2 | 44.2 | 31.8 | 23.7 | 16.9 | 10.7 | 6.1 | 3.78 | 2.96 | 2.4 | 1.76 | 1.15
25Cr–20Ni | Forgings | SA–965 | F310 | … | … | 8 | 2 | 515 | 205 | 816 | HA–2 | G5, G12, T5 | 138 | 138 | 138 | 138 | 138 | 138 | 138 | 135 | 129 | 127 | 125 | 123 | 122 | 120 | 119 | 117 | 112 | 87.2 | 59.2 | 44.2 | 31.8 | 23.7 | 16.9 | 10.7 | 6.1 | 3.78 | 2.96 | 2.4 | 1.76 | 1.15
25Cr–20Ni | Smls. tube | SA–213 | … | … | … | 8 | 2 | 500 | 205 | 450 | HA–2 | G5 | 138 | 138 | 138 | 138 | 138 | 138 | 134 | 130 | 127 | 126 | 125 | 123 | 120 | 117 | 115
25Cr–20Ni | Smls. tube | SA–213 | … | … | … | 8 | 2 | 500 | 205 | 450 | HA–2 | … | 138 | 138 | 129 | 122 | 118 | 115 | 109 | 104 | 98.5 | 96 | 93.5 | 91 | 88.7 | 86.7 | 85.2
25Cr–20Ni | Smls. pipe | SA–312 | … | … | … | 8 | 2 | 500 | 205 | 450 | HA–2 | G5 | 138 | 138 | 138 | 138 | 138 | 138 | 134 | 130 | 127 | 126 | 125 | 123 | 120 | 117 | 115
25Cr–20Ni | Smls. pipe | SA–312 | … | … | … | 8 | 2 | 500 | 205 | 450 | HA–2 | … | 138 | 138 | 129 | 122 | 118 | 115 | 109 | 104 | 98.5 | 96 | 93.5 | 91 | 88.7 | 86.7 | 85.2
25Cr–20Ni | Smls. tube | SA–213 | TP310S | … | … | 8 | 2 | 515 | 205 | 816 | HA–2 | G5, G12, T5 | 138 | 138 | 138 | 138 | 138 | 138 | 138 | 135 | 129 | 127 | 125 | 123 | 122 | 120 | 119 | 117 | 112 | 87.2 | 59.2 | 44.2 | 31.8 | 23.7 | 16.9 | 10.7 | 6.1 | 3.78 | 2.96 | 2.4 | 1.76 | 1.15
25Cr–20Ni | Smls. tube | SA–213 | TP310S | … | … | 8 | 2 | 515 | 205 | 816 | HA–2 | G12, T6 | 138 | 138 | 129 | 120 | 115 | 111 | 105 | 100 | 95.4 | 94 | 92.8 | 91.5 | 90.3 | 89 | 87.8 | 86.5 | 85.3 | 77.8 | 59.2 | 44.2 | 31.8 | 23.7 | 16.9 | 10.7 | 6.1 | 3.78 | 2.96 | 2.4 | 1.76 | 1.15
25Cr–20Ni | Plate | SA–240 | 310S | … | … | 8 | 2 | 515 | 205 | 816 | HA–2 | G5, G12, T5 | 138 | 138 | 138 | 138 | 138 | 138 | 138 | 135 | 129 | 127 | 125 | 123 | 122 | 120 | 119 | 117 | 112 | 87.2 | 59.2 | 44.2 | 31.8 | 23.7 | 16.9 | 10.7 | 6.1 | 3.78 | 2.96 | 2.4 | 1.76 | 1.15
25Cr–20Ni | Plate | SA–240 | 310S | … | … | 8 | 2 | 515 | 205 | 816 | HA–2 | G12, T6 | 138 | 138 | 129 | 120 | 115 | 111 | 105 | 100 | 95.4 | 94 | 92.8 | 91.5 | 90.3 | 89 | 87.8 | 86.5 | 85.3 | 77.8 | 59.2 | 44.2 | 31.8 | 23.7 | 16.9 | 10.7 | 6.1 | 3.78 | 2.96 | 2.4 | 1.76 | 1.15
25Cr–20Ni | Wld. tube | SA–249 | TP310S | … | … | 8 | 2 | 515 | 205 | 816 | HA–2 | G5, G12, G24, T5 | 117 | 117 | 117 | 117 | 117 | 117 | 117 | 114 | 109 | 108 | 106 | 105 | 103 | 102 | 101 | 99.3 | 98.5 | 74.7 | 50.6 | 37.4 | 27.5 | 20.4 | 14.2 | 9.27 | 5.22 | 3.23 | 2.53 | 2.06 | 1.52 | 0.96
25Cr–20Ni | Wld. tube | SA–249 | TP310S | … | … | 8 | 2 | 515 | 205 | 816 | HA–2 | G12, G24, T6 | 117 | 117 | 110 | 102 | 97.8 | 94.3 | 88.7 | 84.1 | 81.4 | 80.2 | 79 | 77.7 | 76.5 | 75.9 | 74.7 | 74 | 72.8 | 64.5 | 50.6 | 37.4 | 27.5 | 20.4 | 14.2 | 9.27 | 5.22 | 3.23 | 2.53 | 2.06 | 1.52 | 0.96
25Cr–20Ni | Smls. & wld. pipe | SA–312 | TP310S | … | … | 8 | 2 | 515 | 205 | 816 | HA–2 | G5, G12, T5, W12, W14 | 138 | 138 | 138 | 138 | 138 | 138 | 138 | 135 | 129 | 127 | 125 | 123 | 122 | 120 | 119 | 117 | 112 | 87.2 | 59.2 | 44.2 | 31.8 | 23.7 | 16.9 | 10.7 | 6.1 | 3.78 | 2.96 | 2.4 | 1.76 | 1.15
25Cr–20Ni | Smls. pipe | SA–312 | TP310S | … | … | 8 | 2 | 515 | 205 | 816 | HA–2 | G12, T6 | 138 | 138 | 129 | 120 | 115 | 111 | 105 | 100 | 95.4 | 94 | 92.8 | 91.5 | 90.3 | 89 | 87.8 | 86.5 | 85.3 | 77.8 | 59.2 | 44.2 | 31.8 | 23.7 | 16.9 | 10.7 | 6.1 | 3.78 | 2.96 | 2.4 | 1.76 | 1.15
25Cr–20Ni | Wld. pipe | SA–312 | TP310S | … | … | 8 | 2 | 515 | 205 | 816 | HA–2 | G3, G5, G12, G14, G24, T5 | 117 | 117 | 117 | 117 | 117 | 117 | 117 | 114 | 109 | 108 | 106 | 105 | 103 | 102 | 101 | 99.3 | 98.5 | 74.7 | 50.6 | 37.4 | 27.5 | 20.4 | 14.2 | 9.27 | 5.22 | 3.23 | 2.53 | 2.06 | 1.52 | 0.96
25Cr–20Ni | Wld. pipe | SA–312 | TP310S | … | … | 8 | 2 | 515 | 205 | 816 | HA–2 | G3, G12, G14, G24, T6 | 117 | 117 | 110 | 102 | 97.8 | 94.3 | 88.7 | 84.1 | 81.4 | 80.2 | 79 | 77.7 | 76.5 | 75.9 | 74.7 | 74 | 72.8 | 64.5 | 50.6 | 37.4 | 27.5 | 20.4 | 14.2 | 9.27 | 5.22 | 3.23 | 2.53 | 2.06 | 1.52 | 0.96
25Cr–20Ni | Wld. pipe | SA–358 | 310S | 1 | … | 8 | 2 | 515 | 205 | NP | HA–2 | G5, W12 | 138 | 138 | 138 | 138 | 138 | 138 | 138 | 135 | 129 | 127 | 125 | 123 | 122 | 120 | 119
25Cr–20Ni | Smls. & wld. fittings | SA–403 | 310S | … | … | 8 | 2 | 515 | 205 | 816 | HA–2 | G5, G12, T5, W12, W14 | 138 | 138 | 138 | 138 | 138 | 138 | 138 | 135 | 129 | 127 | 125 | 123 | 122 | 120 | 119 | 117 | 112 | 87.2 | 59.2 | 44.2 | 31.8 | 23.7 | 16.9 | 10.7 | 6.1 | 3.78 | 2.96 | 2.4 | 1.76 | 1.15
25Cr–20Ni | Bar | SA–479 | 310S | … | … | 8 | 2 | 515 | 205 | 538 | HA–2 | G12, G22, T6 | 138 | 138 | 129 | 120 | 115 | 111 | 105 | 100 | 95.4 | 94 | 92.8 | 91.5 | 90.3 | 89 | 87.8 | 86.5 | 85.3 | 77.8 | 59.2
25Cr–20Ni | Bar | SA–479 | 310S | … | … | 8 | 2 | 515 | 205 | 538 | HA–2 | G5, G12, G22, T5 | 138 | 138 | 138 | 138 | 138 | 138 | 138 | 135 | 129 | 127 | 125 | 123 | 122 | 120 | 119 | 117 | 112 | 87.2 | 59.2
25Cr–20Ni | Wld. pipe | SA–813 | TP310S | … | … | 8 | 2 | 515 | 205 | 816 | HA–2 | G5, G12, G24, T5 | 117 | 117 | 117 | 117 | 117 | 117 | 117 | 114 | 109 | 108 | 106 | 105 | 103 | 102 | 101 | 99.3 | 98.5 | 74.7 | 50.6 | 37.4 | 27.5 | 20.4 | 14.2 | 9.27 | 5.22 | 3.23 | 2.53 | 2.06 | 1.52 | 0.96
25Cr–20Ni | Wld. pipe | SA–813 | TP310S | … | … | 8 | 2 | 515 | 205 | 816 | HA–2 | G12, G24, T6 | 117 | 117 | 110 | 102 | 97.8 | 94.3 | 88.7 | 84.1 | 81.4 | 80.2 | 79 | 77.7 | 76.5 | 75.9 | 74.7 | 74 | 72.8 | 64.5 | 50.6 | 37.4 | 27.5 | 20.4 | 14.2 | 9.27 | 5.22 | 3.23 | 2.53 | 2.06 | 1.52 | 0.96
25Cr–20Ni | Wld. pipe | SA–814 | TP310S | … | … | 8 | 2 | 515 | 205 | 816 | HA–2 | G5, G12, G24, T5 | 117 | 117 | 117 | 117 | 117 | 117 | 117 | 114 | 109 | 108 | 106 | 105 | 103 | 102 | 101 | 99.3 | 98.5 | 74.7 | 50.6 | 37.4 | 27.5 | 20.4 | 14.2 | 9.27 | 5.22 | 3.23 | 2.53 | 2.06 | 1.52 | 0.96
25Cr–20Ni | Wld. pipe | SA–814 | TP310S | … | … | 8 | 2 | 515 | 205 | 816 | HA–2 | G12, G24, T6 | 117 | 117 | 110 | 102 | 97.8 | 94.3 | 88.7 | 84.1 | 81.4 | 80.2 | 79 | 77.7 | 76.5 | 75.9 | 74.7 | 74 | 72.8 | 64.5 | 50.6 | 37.4 | 27.5 | 20.4 | 14.2 | 9.27 | 5.22 | 3.23 | 2.53 | 2.06 | 1.52 | 0.96
25Cr–20Ni | Smls. tube | SA–213 | TP310H | … | … | 8 | 2 | 515 | 205 | 816 | HA–2 | G5, T6 | 138 | 138 | 138 | 138 | 138 | 138 | 137 | 134 | 129 | 127 | 125 | 123 | 122 | 120 | 119 | 117 | 116 | 104 | 84.7 | 64.7 | 48.6 | 36.2 | 27.3 | 21.1 | 15.9 | 12.5 | 9.92 | 7.64 | 5.97 | 4.67
25Cr–20Ni | Plate | SA–240 | 310H | … | … | 8 | 2 | 515 | 205 | 816 | HA–2 | G5, T6 | 138 | 138 | 138 | 138 | 138 | 138 | 137 | 134 | 129 | 127 | 125 | 123 | 122 | 120 | 119 | 117 | 116 | 104 | 84.7 | 64.7 | 48.6 | 36.2 | 27.3 | 21.1 | 15.9 | 12.5 | 9.92 | 7.64 | 5.97 | 4.67
25Cr–20Ni | Plate | SA–240 | 310H | … | … | 8 | 2 | 515 | 205 | 816 | HA–2 | T7 | 138 | 138 | 129 | 120 | 115 | 111 | 105 | 99.5 | 95.4 | 94 | 92.8 | 91.5 | 90.3 | 89 | 87.8 | 86.5 | 85.3 | 84 | 79.8 | 64.7 | 48.6 | 36.2 | 27.3 | 21.1 | 15.9 | 12.5 | 9.92 | 7.64 | 5.97 | 4.67
25Cr–20Ni | Wld. tube | SA–249 | TP310H | … | … | 8 | 2 | 515 | 205 | NP | HA–2 | G5, W12 | 138 | 138 | 138 | 138 | 138 | 138 | 138 | 135 | 129 | 127 | 125 | 123 | 122 | 120 | 119
25Cr–20Ni | Wld. tube | SA–249 | TP310H | … | … | 8 | 2 | 515 | 205 | 816 | HA–2 | G5, G12, G24, T6 | 117 | 117 | 117 | 117 | 117 | 117 | 117 | 114 | 109 | 108 | 106 | 105 | 103 | 102 | 101 | 99.6 | 98.4 | 90.6 | 71.3 | 55.7 | 41.5 | 31 | 23.2 | 18.2 | 13.8 | 10.4 | 8.27 | 6.5 | 5.05 | 4.01
25Cr–20Ni | Wld. tube | SA–249 | TP310H | … | … | 8 | 2 | 515 | 205 | 816 | HA–2 | G12, G24, T7 | 117 | 117 | 110 | 102 | 97.8 | 94.3 | 88.7 | 84.1 | 81.4 | 80.2 | 79 | 77.7 | 76.5 | 75.9 | 74.7 | 74 | 72.9 | 71.6 | 66.5 | 55.8 | 41.5 | 31 | 23.2 | 18.2 | 13.8 | 10.4 | 8.27 | 6.5 | 5.05 | 4.01
25Cr–20Ni | Smls. pipe | SA–312 | TP310H | … | … | 8 | 2 | 515 | 205 | 816 | HA–2 | G5, T6 | 138 | 138 | 138 | 138 | 138 | 138 | 137 | 134 | 129 | 127 | 125 | 123 | 122 | 120 | 119 | 117 | 116 | 104 | 84.7 | 64.7 | 48.6 | 36.2 | 27.3 | 21.1 | 15.9 | 12.5 | 9.92 | 7.64 | 5.97 | 4.67
25Cr–20Ni | Smls. pipe | SA–312 | TP310H | … | … | 8 | 2 | 515 | 205 | 816 | HA–2 | T7 | 138 | 138 | 129 | 120 | 115 | 111 | 105 | 99.5 | 95.4 | 94 | 92.8 | 91.5 | 90.3 | 89 | 87.8 | 86.5 | 85.3 | 84 | 79.8 | 64.7 | 48.6 | 36.2 | 27.3 | 21.1 | 15.9 | 12.5 | 9.92 | 7.64 | 5.97 | 4.67
25Cr–20Ni | Wld. pipe | SA–312 | TP310H | … | … | 8 | 2 | 515 | 205 | 816 | HA–2 | G3, G5, G24, T6 | 117 | 117 | 117 | 117 | 117 | 117 | 117 | 114 | 109 | 108 | 106 | 105 | 103 | 102 | 101 | 99.6 | 98.4 | 90.6 | 71.3 | 55.7 | 41.5 | 31 | 23.2 | 18.2 | 13.8 | 10.4 | 8.27 | 6.5 | 5.05 | 4.01
25Cr–20Ni | Wld. pipe | SA–312 | TP310H | … | … | 8 | 2 | 515 | 205 | 816 | HA–2 | G3, G24, T7 | 117 | 117 | 110 | 102 | 97.8 | 94.3 | 88.7 | 84.1 | 81.4 | 80.2 | 79 | 77.7 | 76.5 | 75.9 | 74.7 | 74 | 72.9 | 71.6 | 66.5 | 55.8 | 41.5 | 31 | 23.2 | 18.2 | 13.8 | 10.4 | 8.27 | 6.5 | 5.05 | 4.01
25Cr–20Ni | Bar | SA–479 | 310H | … | … | 8 | 2 | 515 | 205 | 816 | HA–2 | G5, T6 | 138 | 138 | 138 | 138 | 138 | 138 | 137 | 134 | 129 | 127 | 125 | 123 | 122 | 120 | 119 | 117 | 116 | 104 | 84.7 | 64.7 | 48.6 | 36.2 | 27.3 | 21.1 | 15.9 | 12.5 | 9.92 | 7.64 | 5.97 | 4.67
25Cr–20Ni | Bar | SA–479 | 310H | … | … | 8 | 2 | 515 | 205 | 816 | HA–2 | T7 | 138 | 138 | 129 | 120 | 115 | 111 | 105 | 99.5 | 95.4 | 94 | 92.8 | 91.5 | 90.3 | 89 | 87.8 | 86.5 | 85.3 | 84 | 79.8 | 64.7 | 48.6 | 36.2 | 27.3 | 21.1 | 15.9 | 12.5 | 9.92 | 7.64 | 5.97 | 4.67
25Cr–20Ni | Bar | SA/JIS G4303 | SUS310S | … | … | 8 | 2 | 520 | 205 | 538 | HA–2 | G5, G12, G22, T5 | 138 | 138 | 138 | 138 | 138 | 138 | 138 | 135 | 129 | 127 | 125 | 123 | 122 | 120 | 119 | 117 | 112 | 87.2 | 59.2
25Cr–20Ni–Cb | Smls. tube | SA–213 | TP310Cb | … | … | 8 | 2 | 515 | 205 | 816 | HA–2 | G5, G12, T5 | 138 | 138 | 138 | 138 | 138 | 138 | 138 | 135 | 129 | 127 | 125 | 123 | 122 | 120 | 119 | 117 | 112 | 87.2 | 59.2 | 44.2 | 31.8 | 23.7 | 16.9 | 10.7 | 6.1 | 3.78 | 2.96 | 2.4 | 1.76 | 1.15
25Cr–20Ni–Cb | Smls. tube | SA–213 | TP310Cb | … | … | 8 | 2 | 515 | 205 | 816 | HA–2 | G12, T6 | 138 | 138 | 129 | 120 | 115 | 111 | 105 | 100 | 95.4 | 94 | 92.8 | 91.5 | 90.3 | 89 | 87.8 | 86.5 | 85.3 | 77.8 | 59.2 | 44.2 | 31.8 | 23.7 | 16.9 | 10.7 | 6.1 | 3.78 | 2.96 | 2.4 | 1.76 | 1.15
25Cr–20Ni–Cb | Plate | SA–240 | 310Cb | … | … | 8 | 2 | 515 | 205 | 816 | HA–2 | G5, G12, T5 | 138 | 138 | 138 | 138 | 138 | 138 | 138 | 135 | 129 | 127 | 125 | 123 | 122 | 120 | 119 | 117 | 112 | 87.2 | 59.2 | 44.2 | 31.8 | 23.7 | 16.9 | 10.7 | 6.1 | 3.78 | 2.96 | 2.4 | 1.76 | 1.15
25Cr–20Ni–Cb | Plate | SA–240 | 310Cb | … | … | 8 | 2 | 515 | 205 | 816 | HA–2 | G12, T6 | 138 | 138 | 129 | 120 | 115 | 111 | 105 | 100 | 95.4 | 94 | 92.8 | 91.5 | 90.3 | 89 | 87.8 | 86.5 | 85.3 | 77.8 | 59.2 | 44.2 | 31.8 | 23.7 | 16.9 | 10.7 | 6.1 | 3.78 | 2.96 | 2.4 | 1.76 | 1.15
25Cr–20Ni–Cb | Wld. tube | SA–249 | TP310Cb | … | … | 8 | 2 | 515 | 205 | 816 | HA–2 | G5, G12, G24, T5 | 117 | 117 | 117 | 117 | 117 | 117 | 117 | 114 | 109 | 108 | 106 | 105 | 103 | 102 | 101 | 99.3 | 98.5 | 74.7 | 50.6 | 37.4 | 27.5 | 20.4 | 14.2 | 9.27 | 5.22 | 3.23 | 2.53 | 2.06 | 1.52 | 0.96
25Cr–20Ni–Cb | Wld. tube | SA–249 | TP310Cb | … | … | 8 | 2 | 515 | 205 | 816 | HA–2 | G12, G24, T6 | 117 | 117 | 110 | 102 | 97.8 | 94.3 | 88.7 | 84.1 | 81.4 | 80.2 | 79 | 77.7 | 76.5 | 75.9 | 74.7 | 74 | 72.8 | 64.5 | 50.6 | 37.4 | 27.5 | 20.4 | 14.2 | 9.27 | 5.22 | 3.23 | 2.53 | 2.06 | 1.52 | 0.96
25Cr–20Ni–Cb | Smls. & wld. pipe | SA–312 | TP310Cb | … | … | 8 | 2 | 515 | 205 | 816 | HA–2 | G5, G12, T5, W12, W14 | 138 | 138 | 138 | 138 | 138 | 138 | 138 | 135 | 129 | 127 | 125 | 123 | 122 | 120 | 119 | 117 | 112 | 87.2 | 59.2 | 44.2 | 31.8 | 23.7 | 16.9 | 10.7 | 6.1 | 3.78 | 2.96 | 2.4 | 1.76 | 1.15
25Cr–20Ni–Cb | Smls. pipe | SA–312 | TP310Cb | … | … | 8 | 2 | 515 | 205 | 816 | HA–2 | G12, T6 | 138 | 138 | 129 | 120 | 115 | 111 | 105 | 100 | 95.4 | 94 | 92.8 | 91.5 | 90.3 | 89 | 87.8 | 86.5 | 85.3 | 77.8 | 59.2 | 44.2 | 31.8 | 23.7 | 16.9 | 10.7 | 6.1 | 3.78 | 2.96 | 2.4 | 1.76 | 1.15
25Cr–20Ni–Cb | Wld. pipe | SA–312 | TP310Cb | … | … | 8 | 2 | 515 | 205 | 816 | HA–2 | G5, G12, G24, T5 | 117 | 117 | 117 | 117 | 117 | 117 | 117 | 114 | 109 | 108 | 106 | 105 | 103 | 102 | 101 | 99.3 | 98.5 | 74.7 | 50.6 | 37.4 | 27.5 | 20.4 | 14.2 | 9.27 | 5.22 | 3.23 | 2.53 | 2.06 | 1.52 | 0.96
25Cr–20Ni–Cb | Wld. pipe | SA–312 | TP310Cb | … | … | 8 | 2 | 515 | 205 | 816 | HA–2 | G12, G14, G24, T6 | 117 | 117 | 110 | 102 | 97.8 | 94.3 | 88.7 | 84.1 | 81.4 | 80.2 | 79 | 77.7 | 76.5 | 75.9 | 74.7 | 74 | 72.8 | 64.5 | 50.6 | 37.4 | 27.5 | 20.4 | 14.2 | 9.27 | 5.22 | 3.23 | 2.53 | 2.06 | 1.52 | 0.96
25Cr–20Ni–Cb | Bar | SA–479 | 310Cb | … | … | 8 | 2 | 515 | 205 | 538 | HA–2 | G5, G12, G22, T5 | 138 | 138 | 138 | 138 | 138 | 138 | 138 | 135 | 129 | 127 | 125 | 123 | 122 | 120 | 119 | 117 | 112 | 87.2 | 59.2
25Cr–20Ni–Cb | Bar | SA–479 | 310Cb | … | … | 8 | 2 | 515 | 205 | 538 | HA–2 | G12, G22, T6 | 138 | 138 | 129 | 120 | 115 | 111 | 105 | 100 | 95.4 | 94 | 92.8 | 91.5 | 90.3 | 89 | 87.8 | 86.5 | 85.3 | 77.8 | 59.2
25Cr–20Ni–Cb | Wld. pipe | SA–813 | TP310Cb | … | … | 8 | 2 | 515 | 205 | 816 | HA–2 | G5, G12, G24, T5 | 117 | 117 | 117 | 117 | 117 | 117 | 117 | 114 | 109 | 108 | 106 | 105 | 103 | 102 | 101 | 99.3 | 98.5 | 74.7 | 50.6 | 37.4 | 27.5 | 20.4 | 14.2 | 9.27 | 5.22 | 3.23 | 2.53 | 2.06 | 1.52 | 0.96
25Cr–20Ni–Cb | Wld. pipe | SA–813 | TP310Cb | … | … | 8 | 2 | 515 | 205 | 816 | HA–2 | G12, G24, T6 | 117 | 117 | 110 | 102 | 97.8 | 94.3 | 88.7 | 84.1 | 81.4 | 80.2 | 79 | 77.7 | 76.5 | 75.9 | 74.7 | 74 | 72.8 | 64.5 | 50.6 | 37.4 | 27.5 | 20.4 | 14.2 | 9.27 | 5.22 | 3.23 | 2.53 | 2.06 | 1.52 | 0.96
25Cr–20Ni–Cb | Wld. pipe | SA–814 | TP310Cb | … | … | 8 | 2 | 515 | 205 | 816 | HA–2 | G5, G12, G24, T5 | 117 | 117 | 117 | 117 | 117 | 117 | 117 | 114 | 109 | 108 | 106 | 105 | 103 | 102 | 101 | 99.3 | 98.5 | 74.7 | 50.6 | 37.4 | 27.5 | 20.4 | 14.2 | 9.27 | 5.22 | 3.23 | 2.53 | 2.06 | 1.52 | 0.96
25Cr–20Ni–Cb | Wld. pipe | SA–814 | TP310Cb | … | … | 8 | 2 | 515 | 205 | 816 | HA–2 | G12, G24, T6 | 117 | 117 | 110 | 102 | 97.8 | 94.3 | 88.7 | 84.1 | 81.4 | 80.2 | 79 | 77.7 | 76.5 | 75.9 | 74.7 | 74 | 72.8 | 64.5 | 50.6 | 37.4 | 27.5 | 20.4 | 14.2 | 9.27 | 5.22 | 3.23 | 2.53 | 2.06 | 1.52 | 0.96
25Cr–20Ni–Cb–N | Smls. tube | SA–213 | TP310HCbN | … | … | 8 | 3 | 655 | 295 | NP | HA–2 | G5, G12, S4, T8 | 187 | 187 | 187 | 184 | 179 | 175 | 170 | 167 | 165 | 165 | 165 | 164 | 164 | 163 | 162 | 160 | 158 | 156 | 153 | 150 | 118 | 90.2 | 68.9 | 52.9 | 41.1 | 32.2 | 25.2
25Cr–20Ni–Cb–N | Smls. tube | SA–213 | TP310HCbN | … | … | 8 | 3 | 655 | 295 | NP | HA–2 | G12, S4, T9 | 187 | 187 | 177 | 163 | 156 | 149 | 140 | 133 | 129 | 127 | 126 | 124 | 123 | 121 | 120 | 119 | 117 | 115 | 114 | 112 | 110 | 90.2 | 68.9 | 52.9 | 41.1 | 32.2 | 25.2
25Cr–22Ni–2Mo–N | Forgings | SA–182 | F310MoLN | … | … | 8 | 2 | 540 | 255 | 316 | HA–2 | G5 | 154 | 154 | 153 | 151 | 147 | 143 | 138 | 135 | 132 | 130
25Cr–22Ni–2Mo–N | Forgings | SA–182 | F310MoLN | … | … | 8 | 2 | 540 | 255 | 316 | HA–2 | … | 154 | 154 | 150 | 143 | 137 | 131 | 123 | 117 | 111 | 109
25Cr–22Ni–2Mo–N | Smls. tube | SA–213 | TP310MoLN | … | 6 < t ≤ 32 | 8 | 2 | 540 | 255 | 482 | HA–2 | G5 | 154 | 154 | 153 | 151 | 147 | 143 | 138 | 135 | 132 | 130 | 129 | 129 | 128 | 127 | 126 | 124 | 122
25Cr–22Ni–2Mo–N | Smls. tube | SA–213 | TP310MoLN | … | 6 < t ≤ 32 | 8 | 2 | 540 | 255 | 482 | HA–2 | … | 154 | 154 | 150 | 143 | 137 | 131 | 123 | 117 | 111 | 109 | 106 | 104 | 102 | 99.5 | 96.9 | 95 | 93.1
25Cr–22Ni–2Mo–N | Plate | SA–240 | 310MoLN | … | t > 6 | 8 | 2 | 540 | 255 | 316 | HA–2 | G5 | 154 | 154 | 153 | 151 | 147 | 143 | 138 | 135 | 132 | 130
25Cr–22Ni–2Mo–N | Plate | SA–240 | 310MoLN | … | t > 6 | 8 | 2 | 540 | 255 | 316 | HA–2 | … | 154 | 154 | 150 | 143 | 137 | 131 | 123 | 117 | 111 | 109
25Cr–22Ni–2Mo–N | Wld. tube | SA–249 | TP310MoLN | … | 6 < t ≤ 32 | 8 | 2 | 540 | 255 | 482 | HA–2 | G5, G24 | 130 | 130 | 130 | 128 | 125 | 122 | 118 | 114 | 112 | 111 | 110 | 110 | 109 | 108 | 107 | 105 | 103
25Cr–22Ni–2Mo–N | Wld. tube | SA–249 | TP310MoLN | … | 6 < t ≤ 32 | 8 | 2 | 540 | 255 | 482 | HA–2 | G24 | 130 | 130 | 127 | 121 | 116 | 111 | 105 | 99.6 | 94.5 | 92.3 | 90.6 | 88.6 | 86.1 | 84.2 | 82.3 | 81 | 79.8
25Cr–22Ni–2Mo–N | Wld. pipe | SA–312 | TP310MoLN | … | 6 < t ≤ 32 | 8 | 2 | 540 | 255 | 482 | HA–2 | G5, G24 | 130 | 130 | 130 | 128 | 125 | 122 | 118 | 114 | 112 | 111 | 110 | 110 | 109 | 108 | 107 | 105 | 103
25Cr–22Ni–2Mo–N | Wld. pipe | SA–312 | TP310MoLN | … | 6 < t ≤ 32 | 8 | 2 | 540 | 255 | 482 | HA–2 | G24 | 130 | 130 | 127 | 121 | 116 | 111 | 105 | 99.6 | 94.5 | 92.3 | 90.6 | 88.6 | 86.1 | 84.2 | 82.3 | 81 | 79.8
25Cr–22Ni–2Mo–N | Smls. tube | SA–213 | TP310MoLN | … | ≤6 | 8 | 2 | 580 | 270 | 482 | HA–2 | G5 | 165 | 165 | 165 | 163 | 158 | 154 | 149 | 146 | 142 | 141 | 140 | 138 | 138 | 137 | 135 | 134 | 132
25Cr–22Ni–2Mo–N | Smls. tube | SA–213 | TP310MoLN | … | ≤6 | 8 | 2 | 580 | 270 | 482 | HA–2 | … | 165 | 165 | 159 | 151 | 144 | 138 | 130 | 123 | 117 | 115 | 112 | 110 | 107 | 105 | 102 | 100 | 98.7
25Cr–22Ni–2Mo–N | Plate | SA–240 | 310MoLN | … | t ≤ 6 | 8 | 2 | 580 | 270 | 316 | HA–2 | G5 | 165 | 165 | 165 | 163 | 158 | 154 | 149 | 146 | 142 | 141
25Cr–22Ni–2Mo–N | Plate | SA–240 | 310MoLN | … | t ≤ 6 | 8 | 2 | 580 | 270 | 316 | HA–2 | … | 165 | 165 | 159 | 151 | 144 | 138 | 130 | 123 | 117 | 115
25Cr–22Ni–2Mo–N | Wld. tube | SA–249 | TP310MoLN | … | ≤6 | 8 | 2 | 580 | 270 | 482 | HA–2 | G5, G24 | 141 | 141 | 141 | 139 | 135 | 132 | 126 | 123 | 121 | 120 | 119 | 118 | 117 | 116 | 115 | 113 | 112
25Cr–22Ni–2Mo–N | Wld. tube | SA–249 | TP310MoLN | … | ≤6 | 8 | 2 | 580 | 270 | 482 | HA–2 | G24 | 141 | 141 | 135 | 128 | 123 | 118 | 110 | 104 | 100 | 97.6 | 95.3 | 93.4 | 90.9 | 89.1 | 87.2 | 85.3 | 83.5
25Cr–22Ni–2Mo–N | Wld. pipe | SA–312 | TP310MoLN | … | ≤6 | 8 | 2 | 580 | 270 | 482 | HA–2 | G5, G24 | 141 | 141 | 141 | 139 | 135 | 132 | 126 | 123 | 121 | 120 | 119 | 118 | 117 | 116 | 115 | 113 | 112
25Cr–22Ni–2Mo–N | Wld. pipe | SA–312 | TP310MoLN | … | ≤6 | 8 | 2 | 580 | 270 | 482 | HA–2 | G24 | 141 | 141 | 135 | 128 | 123 | 118 | 110 | 104 | 100 | 97.6 | 95.3 | 93.4 | 90.9 | 89.1 | 87.2 | 85.3 | 83.5
26Cr–4Ni–Mo | Plate | SA–240 | 329 | … | … | 10H | 1 | 620 | 485 | 260 | HA–5 | G19 | 177 | 177 | 177 | 177 | 174 | 171 | 168 | 168
26Cr–4Ni–Mo | Wld. tube | SA–789 | … | … | … | 10H | 1 | 620 | 485 | 260 | HA–5 | G19, G24 | 151 | 151 | 151 | 151 | 148 | 145 | 142 | 142
26Cr–4Ni–Mo | Smls. tube | SA–789 | … | … | … | 10H | 1 | 620 | 485 | 260 | HA–5 | G19 | 177 | 177 | 177 | 177 | 174 | 171 | 168 | 168
26Cr–4Ni–Mo | Wld. pipe | SA–790 | … | … | … | 10H | 1 | 620 | 485 | 260 | HA–5 | G19, G24 | 151 | 151 | 151 | 151 | 148 | 145 | 142 | 142
26Cr–4Ni–Mo | Smls. pipe | SA–790 | … | … | … | 10H | 1 | 620 | 485 | 260 | HA–5 | G19 | 177 | 177 | 177 | 177 | 174 | 171 | 168 | 168
26Cr–4Ni–Mo–N | Plate | SA–240 | … | … | … | 10H | 1 | 690 | 485 | 316 | HA–5 | G19 | 197 | 197 | 197 | 196 | 191 | 186 | 182 | 182 | 182 | 182
26Cr–4Ni–Mo–N | Wld. tube | SA–789 | … | … | … | 10H | 1 | 690 | 485 | 316 | HA–5 | G19, G24 | 168 | 168 | 167 | 166 | 163 | 158 | 155 | 155 | 155 | 155
26Cr–4Ni–Mo–N | Smls. tube | SA–789 | … | … | … | 10H | 1 | 690 | 485 | 316 | HA–5 | G19 | 197 | 197 | 197 | 196 | 191 | 186 | 182 | 182 | 182 | 182
26Cr–4Ni–Mo–N | Wld. pipe | SA–790 | … | … | … | 10H | 1 | 690 | 485 | 316 | HA–5 | G19, G24 | 168 | 168 | 167 | 166 | 163 | 158 | 155 | 155 | 155 | 155
26Cr–4Ni–Mo–N | Smls. pipe | SA–790 | … | … | … | 10H | 1 | 690 | 485 | 316 | HA–5 | G19 | 197 | 197 | 197 | 196 | 191 | 186 | 182 | 182 | 182 | 182
27Cr–7.5Ni–4.5Mo–Co–N | Smls. tube | SA–789 | … | … | … | 10H | 1 | 920 | 700 | 260 | HA–5 | G19 | 262 | 262 | 262 | 262 | 262 | 260 | 255 | 245 | 243
27Cr–7.5Ni–4.5Mo–Co–N | Smls. pipe | SA–790 | … | … | … | 10H | 1 | 920 | 700 | 260 | HA–5 | G19 | 262 | 262 | 262 | 262 | 262 | 260 | 255 | 245 | 243
29Cr–6.5Ni–2Mo–N | Plate, sheet, strip | SA–240 | … | … | ≥10 | 10H | 1 | 750 | 550 | 316 | HA–5 | G19 | 215 | 215 | 215 | 213 | 208 | 204 | 198 | 196 | 195 | 195
29Cr–6.5Ni–2Mo–N | Bar | SA–479 | … | … | … | 10H | 1 | 750 | 550 | 316 | HA–5 | G19 | 215 | 215 | 215 | 213 | 208 | 204 | 198 | 196 | 195 | 195
29Cr–6.5Ni–2Mo–N | Smls. tube | SA–789 | … | … | ≥10 | 10H | 1 | 750 | 550 | 316 | HA–5 | G19 | 215 | 215 | 215 | 213 | 208 | 204 | 198 | 196 | 195 | 195
29Cr–6.5Ni–2Mo–N | Smls. pipe | SA–790 | … | … | ≥10 | 10H | 1 | 750 | 550 | 316 | HA–5 | G19 | 215 | 215 | 215 | 213 | 208 | 204 | 198 | 196 | 195 | 195
29Cr–6.5Ni–2Mo–N | Plate, sheet, strip | SA–240 | … | … | <10 | 10H | 1 | 800 | 650 | 316 | HA–5 | G19 | 229 | 229 | 229 | 227 | 221 | 217 | 211 | 208 | 207 | 207
29Cr–6.5Ni–2Mo–N | Smls. tube | SA–789 | … | … | <10 | 10H | 1 | 800 | 650 | 316 | HA–5 | G19 | 229 | 229 | 229 | 227 | 221 | 217 | 211 | 208 | 207 | 207
29Cr–6.5Ni–2Mo–N | Smls. pipe | SA–790 | … | … | <10 | 10H | 1 | 800 | 650 | 316 | HA–5 | G19 | 229 | 229 | 229 | 227 | 221 | 217 | 211 | 208 | 207 | 207

## Table-4
Composition | Product | Spec No | Type/Grade | Class | Size/Tck | P-No. | Group No. | Min. Tensile Strength, MPa | Min. Yield Strength, MPa | VIII-1—Applic. and Max. Temp. Limit (°C) | External Pressure Chart No. | Notes | 0 | 40 | 100 | 150 | 200 | 250 | 300 | 325 | 350 | 375 | 400 | 425
Blank | Blank | Blank | Blank | … | … | 0 | 0 | 0 | 0 | … | … | … | 0 | 0 | 0 | 0 | 0 | 0 | 0 | 0 | 0 | 0 | 0 | 0
1Cr–1Mn–¼Mo | Bolt | SA–540 | B22 | 5 | 50 < t ≤ 100 | … | … | 795 | 690 | … | … | G4 | 230 | 230 | 218 | 213 | 206 | 200 | 193 | 188 | 183 | 178
1Cr–1Mn–¼Mo | Bolt | SA–540 | B22 | 5 | ≤50 | … | … | 825 | 725 | … | … | G4 | 241 | 241 | 229 | 223 | 216 | 210 | 203 | 198 | 192 | 187
1Cr–1Mn–¼Mo | Bolt | SA–540 | B22 | 4 | ≤100 | … | … | 930 | 825 | … | … | G4 | 276 | 276 | 262 | 254 | 248 | 241 | 232 | 226 | 220 | 213
1Cr–1Mn–¼Mo | Bolt | SA–540 | B22 | 3 | ≤100 | … | … | 1000 | 895 | … | … | G3 | 299 | 299 | 284 | 277 | 268 | 261 | 251 | 245 | 238 | 231
1Cr–1Mn–¼Mo | Bolt | SA–540 | B22 | 2 | ≤75 | … | … | 1070 | 965 | … | … | G3 | 322 | 322 | 306 | 297 | 289 | 281 | 271 | 264 | 257 | 249
1Cr–1Mn–¼Mo | Bolt | SA–540 | B22 | 1 | ≤38 | … | … | 1140 | 1035 | … | … | G1 | 345 | 345 | 328 | 318 | 310 | 301 | 289 | 283
1Cr– 1/5Mo | Bolt | SA–193 | B7 | … | 100 < t ≤ 180 | … | … | 690 | 515 | … | … | G4 | 172 | 172 | 160 | 154 | 151 | 146 | 142 | 139 | 136 | 132 | 127 | 122
1Cr– 1/5Mo | Bolt | SA–193 | B7M | … | ≤100 | … | … | 690 | 550 | … | … | G4 | 184 | 184 | 171 | 165 | 160 | 156 | 151 | 148 | 145 | 141 | 136 | 130
1Cr– 1/5Mo | Bolt | SA–193 | B7 | … | 64 < t ≤ 100 | … | … | 795 | 655 | … | … | G4 | 219 | 219 | 202 | 196 | 191 | 185 | 179 | 176 | 171 | 167 | 161 | 154
1Cr– 1/5Mo | Bolt | SA–193 | B7 | … | ≤64 | … | … | 860 | 725 | … | … | G4 | 241 | 241 | 223 | 216 | 211 | 205 | 198 | 194 | 190 | 185 | 178 | 170
1Cr–½Mo–V | Bolt | SA–193 | B16 | … | 100 < t ≤ 200 | … | … | 690 | 585 | … | … | … | 195 | 195 | 188 | 183 | 179 | 175 | 170 | 168 | 166 | 163 | 160 | 156
1Cr–½Mo–V | Bolt | SA–193 | B16 | … | 100 < t ≤ 200 | … | … | 690 | 585 | … | … | … | 195 | 195 | 189 | 185 | 182 | 178 | 174 | 171 | 168 | 163 | 159 | 155
1Cr–½Mo–V | Bolt | SA–193 | B16 | … | 64 < t ≤ 100 | … | … | 760 | 655 | … | … | … | 219 | 219 | 210 | 205 | 200 | 195 | 190 | 188 | 185 | 182 | 179 | 175
1Cr–½Mo–V | Bolt | SA–193 | B16 | … | 64 < t ≤ 100 | … | … | 760 | 655 | … | … | … | 219 | 219 | 211 | 207 | 203 | 199 | 194 | 191 | 187 | 183 | 178 | 173
1Cr–½Mo–V | Bolt | SA–540 | B21 | 5 | 50 < t ≤ 205 | … | … | 795 | 690 | … | … | G4 | 230 | 230 | 221 | 216 | 211 | 206 | 200 | 198 | 195 | 192
1Cr–½Mo–V | Bolt | SA–540 | B21 | 5 | ≤50 | … | … | 825 | 725 | … | … | G4 | 241 | 241 | 232 | 226 | 221 | 216 | 211 | 208 | 205 | 201
1Cr–½Mo–V | Bolt | SA–193 | B16 | … | ≤64 | … | … | 860 | 725 | … | … | … | 241 | 241 | 232 | 226 | 221 | 216 | 211 | 208 | 205 | 201 | 197 | 193
1Cr–½Mo–V | Bolt | SA–193 | B16 | … | ≤64 | … | … | 860 | 725 | … | … | … | 241 | 241 | 234 | 229 | 224 | 220 | 215 | 212 | 207 | 202 | 197 | 191
1Cr–½Mo–V | Bolt | SA–540 | B21 | 4 | ≤150 | … | … | 930 | 825 | … | … | G4 | 276 | 276 | 266 | 258 | 253 | 247 | 241 | 237 | 234 | 230
1Cr–½Mo–V | Bolt | SA–540 | B21 | 3 | ≤150 | … | … | 1000 | 895 | … | … | G3 | 299 | 299 | 288 | 280 | 274 | 268 | 261 | 257 | 253 | 249
1Cr–½Mo–V | Bolt | SA–540 | B21 | 2 | ≤100 | … | … | 1070 | 965 | … | … | G3 | 322 | 322 | 310 | 302 | 295 | 288 | 281 | 277 | 273 | 268
1Cr–½Mo–V | Bolt | SA–540 | B21 | 1 | ≤100 | … | … | 1140 | 1035 | … | … | G1 | 345 | 345 | 332 | 323 | 316 | 308 | 301 | 297 | 292 | 287
12Cr–1Mo–V–W | Bolt | SA–437 | B4C | … | … | … | … | 795 | 585 | … | … | … | 195 | 195 | 187 | 181 | 177 | 173 | 170 | 169 | 167 | 165
12Cr–1Mo–V–W | Bolt | SA–437 | B4B | … | … | … | … | 1000 | 725 | … | … | … | 241 | 241 | 230 | 223 | 218 | 214 | 210 | 207 | 206 | 205
13Cr | Bolt | SA–193 | B6 | … | ≤100 | … | … | 760 | 585 | … | … | … | 195 | 195 | 185 | 180 | 175 | 170 | 166 | 164 | 162 | 160
17Cr–4Ni–4Cu | Bolt | SA–564 | 630 | H1100 | ≤200 | … | … | 965 | 795 | … | … | G2 | 264 | 264 | 242 | 234 | 226 | 220 | 215 | 212 | 210
17Cr–4Ni–4Cu | Bolt | SA–705 | 630 | H1100 | ≤200 | … | … | 965 | 795 | … | … | G2 | 264 | 264 | 242 | 234 | 226 | 220 | 215 | 212 | 210
1¾Ni–¾Cr–¼Mo | Bolt | SA–320 | L43 | … | ≤100 | … | … | 860 | 725 | … | … | G4 | 241 | 241 | 226 | 220 | 212 | 205 | 197 | 192 | 187 | 181 | 174 | 167
2Ni–¾Cr–¼Mo | Bolt | SA–540 | B23 | 5 | 150 < t ≤ 240 | … | … | 795 | 690 | … | … | G4 | 230 | 230 | 218 | 213 | 206 | 200 | 193 | 188 | 183 | 178
2Ni–¾Cr–¼Mo | Bolt | SA–540 | B23 | 5 | 150 < t ≤ 240 | … | … | 795 | 690 | … | … | G4 | 230 | 230 | 218 | 212 | 206 | 201 | 193 | 188 | 183 | 178
2Ni–¾Cr–¼Mo | Bolt | SA–540 | B23 | 5 | ≤150 | … | … | 825 | 725 | … | … | G4 | 241 | 241 | 229 | 223 | 216 | 210 | 203 | 198 | 192 | 187
2Ni–¾Cr–¼Mo | Bolt | SA–540 | B23 | 4 | ≤240 | … | … | 930 | 825 | … | … | G4 | 276 | 276 | 262 | 254 | 248 | 241 | 232 | 226 | 220 | 213
2Ni–¾Cr–¼Mo | Bolt | SA–540 | B23 | 3 | ≤240 | … | … | 1000 | 895 | … | … | G3 | 299 | 299 | 284 | 277 | 268 | 261 | 251 | 245 | 238 | 231
2Ni–¾Cr–¼Mo | Bolt | SA–540 | B23 | 2 | ≤240 | … | … | 1070 | 965 | … | … | G3 | 322 | 322 | 306 | 297 | 289 | 281 | 271 | 264 | 257 | 249
2Ni–¾Cr–¼Mo | Bolt | SA–540 | B23 | 1 | ≤200 | … | … | 1140 | 1035 | … | … | G1 | 345 | 345 | 328 | 318 | 310 | 301 | 289 | 283
2Ni–¾Cr– 1/3Mo | Bolt | SA–540 | B24 | 5 | 150 < t ≤ 240 | … | … | 795 | 690 | … | … | G4 | 230 | 230 | 218 | 213 | 206 | 200 | 193 | 188 | 183 | 178
2Ni–¾Cr– 1/3Mo | Bolt | SA–540 | B24 | 5 | 150 < t ≤ 240 | … | … | 795 | 690 | … | … | G4 | 230 | 230 | 218 | 212 | 206 | 201 | 193 | 188 | 183 | 178
2Ni–¾Cr– 1/3Mo | Bolt | SA–540 | B24 | 5 | ≤150 | … | … | 825 | 725 | … | … | G4 | 241 | 241 | 229 | 223 | 216 | 210 | 203 | 198 | 192 | 187
2Ni–¾Cr– 1/3Mo | Bolt | SA–540 | B24 | 4 | ≤240 | … | … | 930 | 825 | … | … | G4 | 276 | 276 | 262 | 254 | 248 | 241 | 232 | 226 | 220 | 213
2Ni–¾Cr– 1/3Mo | Bolt | SA–540 | B24 | 3 | ≤240 | … | … | 1000 | 895 | … | … | G3 | 299 | 299 | 284 | 277 | 268 | 261 | 251 | 245 | 238 | 231
2Ni–¾Cr– 1/3Mo | Bolt | SA–540 | B24 | 2 | ≤240 | … | … | 1070 | 965 | … | … | G3 | 322 | 322 | 306 | 297 | 289 | 281 | 271 | 264 | 257 | 249
2Ni–¾Cr– 1/3Mo | Bolt | SA–540 | B24 | 1 | ≤200 | … | … | 1140 | 1035 | … | … | G1 | 345 | 345 | 328 | 318 | 310 | 301 | 289 | 283
2Ni–¾Cr– 1/3Mo–V | Bolt | SA–540 | B24V | 3 | ≤280 | … | … | 1000 | 895 | … | … | G3 | 299 | 299 | 284 | 277 | 268 | 261 | 251 | 245 | 238 | 231
25Ni–15Cr–2Ti | Bolt | SA–453 | 660 | A | … | … | … | 895 | 585 | … | … | … | 195 | 195 | 191 | 188 | 186 | 183 | 180 | 179 | 177 | 176 | 174 | 172
25Ni–15Cr–2Ti | Bolt | SA–453 | 660 | B | … | … | … | 895 | 585 | … | … | … | 195 | 195 | 191 | 188 | 186 | 183 | 180 | 179 | 177 | 176 | 174 | 172
16Cr–12Ni–2Mo | Bolt | SA–193 | B8M | 1/Sol. treat. | … | … | … | 515 | 205 | … | … | … | 130 | 130 | 121 | 107 | 99.2 | 92.8 | 88.1 | 86.1 | 84.4 | 83.2 | 82 | 80.7
16Cr–12Ni–2Mo | Bolt | SA–193 | B8MA | 1A/Sol. treat. | … | … | … | 515 | 205 | … | … | … | 68.9 | 68.9 | 58.4 | 53.7 | 49.9 | 46.8 | 44.1 | 43 | 42.1 | 41.3 | 40.6 | 40
16Cr–12Ni–2Mo–N | Bolt | SA–193 | B8MNA | 1A/Sol. treat. | … | … | … | 515 | 205 | … | … | … | 130 | 130 | 122 | 112 | 105 | 99.1 | 93.7 | 91.7 | 89.8 | 87.9 | 86.1 | 84.9
18Cr–8Ni | Bolt | SA–193 | B8 | 1/Sol. treat. | … | … | … | 515 | 205 | … | … | … | 130 | 130 | 114 | 103 | 95.7 | 90.1 | 84.5 | 83.1 | 81.1 | 79.2 | 77.3 | 76
18Cr–8Ni | Bolt | SA–193 | B8A | 1A/Sol. treat. | … | … | … | 515 | 205 | … | … | … | 68.9 | 68.9 | 56.3 | 51.6 | 47.9 | 45.3 | 42.7 | 41.8 | 41.2 | 40.6 | 39.7 | 38.7
18Cr–8Ni–N | Bolt | SA–193 | B8NA | 1A/Sol. treat. | … | … | … | 515 | 205 | … | … | … | 130 | 130 | 112 | 99 | 89.6 | 83.7 | 79.6 | 75.6 | 74.4 | 73.2 | 71.9 | 70.8
18Cr–8Ni–4Si–N | Bolt | SA–193 | B8S | Sol. treat. | … | … | … | 655 | 345 | … | … | … | 164 | 164 | 160 | 150 | 137 | 129 | 123 | 121 | 119 | 118 | 116 | 115
18Cr–8Ni–4Si–N | Bolt | SA–193 | B8SA | Sol. treat. | … | … | … | 655 | 345 | … | … | … | 164 | 164 | 160 | 150 | 137 | 129 | 123 | 121 | 119 | 118 | 116 | 115
18Cr–10Ni–Cb | Bolt | SA–193 | B8C | 1/Sol. treat. | … | … | … | 515 | 205 | … | … | … | 130 | 130 | 122 | 113 | 107 | 104 | 99.7 | 98.1 | 96.7 | 95 | 94.4 | 93.8
18Cr–10Ni–Ti | Bolt | SA–193 | B8T | 1/Sol. treat. | … | … | … | 515 | 205 | … | … | … | 130 | 130 | 122 | 114 | 106 | 99.8 | 94.2 | 92.7 | 91.1 | 88.7 | 87.5 | 86.3
19Cr–9Ni–Mo–W | Bolt | SA–453 | 651 | B | >76 | … | … | 655 | 345 | … | … | … | 115 | 115 | 104 | 97.8 | 92.1 | 88.3 | 84 | 82 | 80.4 | 79.1 | 77.8 | 76.6
19Cr–9Ni–Mo–W | Bolt | SA–453 | 651 | B | ≤76 | … | … | 655 | 415 | … | … | … | 138 | 138 | 125 | 117 | 111 | 105 | 101 | 99.2 | 97 | 94.8 | 92.9 | 91.1
19Cr–9Ni–Mo–W | Bolt | SA–453 | 651 | A | >76 | … | … | 690 | 415 | … | … | … | 138 | 138 | 125 | 117 | 111 | 105 | 101 | 99.2 | 97 | 94.8 | 92.9 | 91.1
19Cr–9Ni–Mo–W | Bolt | SA–453 | 651 | A | ≤76 | … | … | 690 | 485 | … | … | … | 161 | 161 | 146 | 136 | 129 | 123 | 118 | 116 | 113 | 111 | 108 | 106
22Cr–13Ni–5Mn | Bolt | SA–193 | B8R | 1C/Sol. treat. | … | … | … | 690 | 380 | … | … | … | 126 | 126 | 107 | 99.8 | 94.2 | 89.7 | 86.2 | 85.3 | 84.5 | 83.2 | 82 | 81.4
22Cr–13Ni–5Mn | Bolt | SA–193 | B8RA | Sol. treat. | … | … | … | 690 | 380 | … | … | … | 126 | 126 | 107 | 99.8 | 94.2 | 89.7 | 86.2 | 85.3 | 84.5 | 83.2 | 82 | 81.4
67Ni–30Cu | Bolt | SB–164 | … | HW or CW ann. | All | … | … | 480 | 170 | … | … | … | 115 | 115 | 99.4 | 93.7 | 91.1 | 90.4 | 90.3 | 90.3 | 90.3 | 90.2 | 88.9 | 87.9
67Ni–30Cu | Bolt | SB–164 | … | Hot worked | 305 < t ≤ 356 | … | … | 517 | 276 | … | … | … | 115 | 115 | 99.4 | 93.7 | 91.1 | 90.4 | 90.3 | 90.3 | 90.3 | 90.2 | 88.9 | 87.9
67Ni–30Cu | Bolt | SB–164 | … | Hot worked | ≤305 | … | … | 552 | 276 | … | … | … | 115 | 115 | 99.4 | 93.7 | 91.1 | 90.4 | 90.3 | 90.3 | 90.3 | 89.4 | 89.1 | 88.4
67Ni–30Cu | Bolt | SB–164 | … | CD–str. rel. | ≤12.7 | … | … | 580 | 345 | … | … | … | 115 | 115 | 108 | 105 | 104 | 103
67Ni–30Cu | Bolt | SB–164 | … | CD–str. rel. | 88.9 < t ≤ 101.6 | … | … | 580 | 380 | … | … | … | 126 | 126 | 119 | 116 | 114 | 113
67Ni–30Cu | Bolt | SB–164 | … | As drawn | ≤12.7 | … | … | 585 | 380 | … | … | … | 126 | 126 | 119 | 116 | 114 | 113
67Ni–30Cu | Bolt | SB–164 | … | CD–str. rel. | 12.7 < t ≤ 88.9 | … | … | 600 | 415 | … | … | … | 138 | 138 | 130 | 126 | 124 | 124
67Ni–30Cu | Bolt | SB–164 | … | As drawn | ≤12.7 | … | … | 760 | 585 | … | … | … | 195 | 195 | 184 | 179 | 176 | 175
67Ni–30Cu–S | Bolt | SB–164 | … | Annealed | … | … | … | 485 | 170 | … | … | … | 114 | 114 | 99.5 | 93.7 | 91.1 |  | 90.3 | 90.3 | 90.3
67Ni–30Cu–S | Bolt | SB–164 | … | Hot worked | … | … | … | 515 | 240 | … | … | … | 129 | 129 | 129 | 129 | 129 | 129 | 129 |  |  | 123
67Ni–30Cu–S | Bolt | SB–164 | … | As drawn | … | … | … | 585 | 345 | … | … | … | 114 | 114 | 99.6 | 95.1 | 91.2 | 91
53Ni–19Cr–19Fe–Cb–Mo | Bolt | SB–637 | … | Sol. & precip. harden | ≤150 | … | … | 1275 | 1035 | … | … | … | 345 | 345 | 330 | 323 | 318 | 315 | 312 | 311 | 310 | 309 | 308 | 306
70Ni–16Cr–7Fe–Ti–Al | Bolt | SB–637 | 2 | … | <100 | … | … | 1170 | 795 | … | … | … | 264 | 264 | 257 | 254 | 251 | 248 | 247 | 247 | 246 | 245 | 245 | 244

## Notes
GENERAL NOTES
|  | (a) | The following abbreviations are used: Norm. rld., Normalized rolled; NT, Normalized and tempered; QT, Quenched and tempered; Smls., Seamless; and Wld., Welded. | 以下の略語が使用されます: Norm. rld.、正規化圧延、NT、正規化および焼き戻し、QT、焼き入れおよび焼き戻し、Smls.、シームレス、および Wld.、溶接。
|  | (b) | The stress values in this Table may be interpolated to determine values for intermediate temperatures. The values at intermediate temperatures shall be rounded to the same number of decimal places as the value at the higher temperature between which values are being interpolated. The rounding rule is: when the next digit beyond the last place to be retained is less than 5, retain unchanged the digit in the last place retained; when the digit next beyond the last place to be retained is 5 or greater, increase by 1 the digit in the last place retained. | この表の応力値は、中間温度の値を決定するために補間することができます。中間温度の値は、補間される値の間の高温の値と同じ小数点以下の桁数に丸められます。丸めルールは次のとおりです。保持する最後の桁の次の桁が 5 未満の場合は、保持する最後の桁の桁をそのまま保持します。保持する最後の桁の次の桁が 5 以上の場合は、保持する最後の桁の桁を 1 増やします。
|  | (c) | The properties of steels are influenced by the processing history, heat treatment, melting practice, and level of residual elements. See Nonmandatory Appendix A for more information. | 鋼の特性は、加工履歴、熱処理、溶解方法、残留元素のレベルによって影響を受けます。詳細については、任意付録 A を参照してください。
|  | (d) | Where a size limit appears in the Size/Thickness column, the limit applies to the dimension appropriate to the product form: wall thickness of tubing, pipe, pipe fittings, and hollow forgings; thickness of plate, flat bar and forgings, and polygonal bar; diameter of solid bar and bolting; and thickest cross–section of other pressure parts, e.g., castings and forgings. | サイズ/厚さの列にサイズ制限が記載されている場合、その制限は製品形態に該当する寸法に適用されます。チューブ、パイプ、パイプ継手、中空鍛造品の壁厚、プレート、平鋼、鍛造品、多角形鋼の厚さ、中実鋼とボルトの直径、その他の圧力部品（鋳物、鍛造品など）の最も厚い断面などです。
|  | (e) | Stress values for 40℃ are applicable for colder temperatures when the toughness requirements of Section III, VIII, or XII are met. | セクション III、VIII、または XII の靭性要件が満たされている場合、40℃ の応力値はより低い温度に適用されます。
|  | (f) | An alternative typeface is used for stress values obtained from time–dependent properties (see Notes T1 through T12). | 時間依存特性から得られた応力値には、別の書体が使用されます (注 T1 から T12 を参照)。
|  | (g) | Where specifications, grades, classes, and types are listed in this Table, and where the material specification in Section II, Part A or Part B is a dual–unit specification (e.g., SA–516/SA–516M), the values listed in this Table shall be applicable to either the customary U.S. version of the material specification or the SI units version of the material specification. For example, the values listed for SA–516 Grade 70 shall be used when SA–516M Grade 485 is used in construction. | この表に仕様、等級、クラス、およびタイプが記載されており、セクション II、パート A、またはパート B の材料仕様が二重単位仕様 (例: SA–516/SA–516M) である場合、この表に記載されている値は、慣例的な米国バージョンの材料仕様または SI 単位バージョンの材料仕様のいずれかに適用されます。たとえば、SA–516 グレード 70 にリストされている値は、SA–516M グレード 485 が建設に使用されるときに使用されます。
NOTES – GENERAL REQUIREMENTS
|  | G1 | To these stress values a casting quality factor as specified in PG–25 of Section I; UG–24 of Section VIII, Division 1; or TM–190 of Section XII shall be applied. | これらの応力値には、セクション I の PG-25、セクション VIII、ディビジョン 1 の UG-24、またはセクション XII の TM-190 に指定されている鋳造品質係数が適用されます。
|  | G2 | These stress values include a joint efficiency factor of 0.60. | これらの応力値には、ジョイント効率係数 0.60 が含まれます。
|  | G3 | These stress values include a joint efficiency factor of 0.85. | これらの応力値には、ジョイント効率係数 0.85 が含まれます。
|  | G4 | For Section I applications, these stresses apply when used for boiler, water wall, superheater, and economizer tubes that are enclosed within a setting. A joint efficiency factor of 0.85 is included in values above 450℃. | セクション I の用途では、これらの応力は、設定内に密閉されたボイラー、ウォーターウォール、過熱器、およびエコノマイザ チューブに使用する場合に適用されます。450℃ を超える値には、ジョイント効率係数 0.85 が含まれます。
|  | G5 | Due to the relatively low yield strength of these materials, these higher stress values were established at temperatures where the short–time tensile properties govern to permit the use of these alloys where slightly greater deformation is acceptable. The stress values in this range exceed 66⅔% but do not exceed 90% of the yield strength at temperature. Use of these stresses may result in dimensional changes due to permanent strain. These stress values are not recommended for the flanges of gasketed joints or other applications where slight amounts of distortion can cause leakage or malfunction. For Section III applications, Table Y–2 lists multiplying factors that, when applied to the yield strength values shown in Table Y–1, will give allowable stress values that will result in lower levels of permanent strain. | これらの材料の降伏強度が比較的低いため、これらの合金を多少の大きな変形が許容される用途に使用できるように、短時間の引張特性が支配する温度で、これらの高い応力値が確立されました。この範囲の応力値は、温度における降伏強度の 66⅔% を超えますが、90% を超えることはありません。これらの応力を使用すると、永久ひずみによる寸法変化が生じる可能性があります。これらの応力値は、ガスケット接合部のフランジや、わずかな歪みでも漏れや故障の原因となるその他の用途には推奨されません。セクション III の用途については、表 Y–2 に、表 Y–1 に示す降伏強度に適用すると、永久ひずみのレベルが低くなる許容応力値が得られる乗数を示します。
|  | G6 | Creep–fatigue, thermal ratcheting, and environmental effects are increasingly significant failure modes at temperatures in excess of 825℃ and shall be considered in the design. | クリープ疲労、熱ラチェット、環境の影響は、825℃ を超える温度ではますます重大な故障モードとなり、設計時に考慮する必要があります。
|  | G7 | For Section VIII applications, these stress values are based on expected minimum values of 310 MPa tensile strength and yield strength of 140 MPa resulting from loss of strength due to thermal treatment required for the glass coating operation. UG–85 does not apply. | セクション VIII の用途の場合、これらの応力値は、ガラスコーティング操作に必要な熱処理による強度低下の結果として予想される最小値 310 MPa の引張強度と降伏強度 140 MPa に基づいています。UG–85 は適用されません。
|  | G8 | These stress values are established from a consideration of strength only and will be satisfactory for average service. For bolted joints where freedom from leakage over a long period of time without retightening is required, lower stress values may be necessary as determined from the flexibility of the flange and bolts and corresponding relaxation properties. | これらの応力値は強度のみを考慮して設定されたもので、平均的な使用には十分です。長期間にわたって締め直しをせずに漏れがないことが必要なボルト接合部の場合、フランジとボルトの柔軟性とそれに伴う緩和特性から判断して、より低い応力値が必要になる場合があります。
|  | G9 | For Section III applications, the use of these materials shall be limited to materials for tanks covered in Subsections NC and ND, component supports, and for nonpressure–retaining attachments (NC/ND–2190). | セクション III の用途の場合、これらの材料の使用は、サブセクション NC および ND でカバーされるタンク、コンポーネント サポート、および非圧力保持アタッチメント (NC/ND–2190) の材料に限定されます。
|  | G10 | Upon prolonged exposure to temperatures above 425℃, the carbide phase of carbon steel may be converted to graphite. See Nonmandatory Appendix A, A–201 and A–202. | 425℃ を超える温度に長時間さらされると、炭素鋼の炭化物相がグラファイトに変化することがあります。任意付録 A、A–201 および A–202 を参照してください。
|  | G11 | Upon prolonged exposure to temperatures above 475℃, the carbide phase of carbon–molybdenum steel may be converted to graphite. See Nonmandatory Appendix A, A–201 and A–202. | 475℃ を超える温度に長時間さらされると、炭素モリブデン鋼の炭化物相がグラファイトに変化することがあります。任意付録 A、A–201 および A–202 を参照してください。
|  | G12 | At temperatures above 550℃, these stress values apply only when the carbon is 0.04% or higher on heat analysis. | 550℃を超える温度では、これらの応力値は熱分析で炭素が 0.04% 以上である場合にのみ適用されます。
|  | G13 | These stress values at 575℃ and above shall be used only when the grain size is ASTM No. 6 or coarser. | 575℃以上でのこれらの応力値は、粒径が ASTM No. 6 以上の場合にのみ使用されます。
|  | G14 | These stress values shall be used when the grain size is not determined or is determined to be finer than ASTM No. 6. | これらの応力値は、粒径が決定されていない場合、または ASTM No. 6 よりも細かいと決定された場合に使用されます。
|  | G15 | For Section I applications, use is limited to stays as defined in PG–13 except as permitted by PG–11. | セクション I のアプリケーションの場合、PG–11 で許可されている場合を除き、使用は PG–13 で定義されている滞在に限定されます。
|  | G16 | For Section III Class 3 applications, these S values do not include a casting quality factor. Statically and centrifugally cast products meeting the requirements of NC–2570 shall receive a casting quality factor of 1.00. | セクション III クラス 3 アプリケーションの場合、これらの S 値には鋳造品質係数は含まれません。NC-2570 の要件を満たす静的および遠心鋳造製品の鋳造品質係数は 1.00 になります。
|  | G17 | For Section III Class 3 applications, statically and centrifugally cast products meeting the requirements of NC–2571(a) and (b), and cast pipe fittings, pumps, and valves with inlet piping connections of DN 50 and less, shall receive a casting quality factor of 1.00. Other casting quality factors shall be in accordance with the following: (a) for visual examination, 0.80 (b) for magnetic particle examination, 0.85 (c) for liquid penetrant examination, 0.85 (d) for radiography, 1.00 (e) for ultrasonic examination, 1.00 (f) for magnetic particle or liquid penetrant plus ultrasonic examination or radiography, 1.00 | セクション III クラス 3 の用途では、NC–2571(a) および (b) の要件を満たす静的および遠心鋳造製品、および入口配管接続が DN 50 以下の鋳造パイプ継手、ポンプ、およびバルブには、鋳造品質係数 1.00 が適用されます。その他の鋳造品質係数は、次のとおりです。(a) 目視検査の場合、0.80 (b) 磁性粒子検査の場合、0.85 (c) 浸透探傷検査の場合、0.85 (d) 放射線検査の場合、1.00 (e) 超音波検査の場合、1.00 (f) 磁性粒子または浸透探傷検査と超音波検査または放射線検査の組み合わせの場合、1.00
|  | G18 | See Table Y–1 for yield strength values as a function of thickness over this range. Allowable stresses are independent of yield strength in this thickness range. | この範囲の厚さの関数としての降伏強度の値については、表 Y–1 を参照してください。この厚さの範囲では、許容応力は降伏強度とは無関係です。
|  | G19 | This steel may be expected to develop embrittlement after service at moderately elevated temperature. See Nonmandatory Appendix A, A–207 and A–208. | この鋼は、中程度の高温での使用後に脆化を起こすことが予想されます。任意付録 A、A–207 および A–208 を参照してください。
|  | G20 | These stresses are based on weld metal properties. | これらの応力は溶接金属の特性に基づいています。
|  | G21 | For Section I, use is limited to PEB–5.3. See PG–5.5 for cautionary note. | セクション I では、使用は PEB–5.3 に限定されます。注意事項については PG–5.5 を参照してください。
|  | G22 | For Section I applications, use of external pressure charts for material in the form of bar stock is permitted for stiffening rings only. | セクション I のアプリケーションでは、棒材の形態の材料の外部圧力チャートの使用は、補強リングに対してのみ許可されます。
|  | G23 | For temperatures above the maximum temperature shown on the external pressure chart for this material, Figure CS–2 may be used for the design using this material. | この材料の外部圧力チャートに示されている最高温度を超える温度の場合、この材料を使用した設計には図 CS–2 を使用できます。
|  | G24 | A factor of 0.85 has been applied in arriving at the maximum allowable stress values in tension for this material. Divide tabulated values by 0.85 for maximum allowable longitudinal tensile stress. | この材料の最大許容引張応力値を求めるために、係数 0.85 が適用されています。最大許容縦方向引張応力を求めるには、表の値を 0.85 で割ります。
|  | G25 | For Section III applications, for both Class 2 and Class 3, the completed vessel after final heat treatment shall be examined by the ultrasonic method in accordance with NB–2542 except that angle beam examination in both the circumferential and the axial directions may be performed in lieu of the straight beam examination in the axial direction. The tensile strength shall not exceed 860 MPa. | セクション III のアプリケーションでは、クラス 2 とクラス 3 の両方について、最終熱処理後の完成した容器は、軸方向の直角ビーム検査の代わりに円周方向と軸方向の両方向の斜角ビーム検査を実行することを除き、NB-2542 に従って超音波法で検査される必要があります。引張強度は 860 MPa を超えてはなりません。
|  | G26 | Material that conforms to Class 10, 11, or 12 is not permitted. | クラス 10、11、または 12 に準拠する材料は許可されません。
|  | G27 | Material that conforms to Class 11 or 12 is not permitted. | クラス 11 または 12 に準拠する材料は許可されません。
|  | G28 | Supplementary Requirement S15 of SA–781, Alternate Mechanical Test Coupons and Specimen Locations for Castings, is mandatory. | SA–781 の補足要件 S15「鋳造品の代替機械試験クーポンと試験片位置」は必須です。
|  | G29 | For Section III applications, impact testing in accordance with the requirements of NC–2300 is required for Class 2 components and in accordance with ND–2300 for Class 3 components. | セクション III アプリケーションの場合、クラス 2 コンポーネントについては NC–2300 の要件に準拠した衝撃テストが必要であり、クラス 3 コンポーネントについては ND–2300 に準拠した衝撃テストが必要です。
|  | G30 | These stresses apply to all product forms (C, H, and P) as defined in SA/EN 10028–7. | これらの応力は、SA/EN 10028–7 で定義されているすべての製品形態 (C、H、および P) に適用されます。
|  | G31 | The allowable stress value given for 250℃ can be used up to the temperature of 260℃. | 250℃ で指定された許容応力値は、260℃の温度まで使用できます。
|  | G32 | The allowable stress value given for 200℃ can be used up to the temperature of 204℃. | 200℃ で指定された許容応力値は、204℃の温度まで使用できます。
| -23 | G33 | The allowable stress value at 65℃ shall be used at 66℃. | 65℃での許容応力値は66℃でも適用されます。
NOTES – HEAT TREATMENT REQUIREMENTS
|  | H1 | For temperatures above 550℃, these stress values may be used only if the material is heat treated by heating to the minimum temperature specified in the material specification, but not lower than 1040℃, and quenching in water or rapidly cooling by other means. | 550℃ を超える温度の場合、これらの応力値は、材料仕様で指定された最低温度（1040℃ 以上）まで加熱し、水中で急冷するか、または他の手段で急速に冷却することによって材料を熱処理した場合にのみ使用できます。
|  | H2 | For temperatures above 550℃, these stress values may be used only if the material is heat treated by heating to a minimum temperature of 1095℃, and quenching in water or rapidly cooling by other means. | 550℃ を超える温度の場合、これらの応力値は、材料が最低温度 1095℃ に加熱され、水中で急冷されるか、または他の手段で急速に冷却されることによって熱処理される場合にのみ使用できます。
|  | H3 | Quenched and tempered at 650℃. | 650℃で焼入れ、焼戻し。
|  | H4 | Solution treated and quenched. | 溶体化処理および急冷済み。
|  | H5 | For Section III applications, if heat treatment is performed after forming or fabrication, it shall be performed at 825℃ to 1000℃ for a period of time not to exceed 10 min at temperature, followed by rapid cooling. | セクション III の用途では、成形または加工後に熱処理が行われる場合、825℃～1000℃ の温度で 10 分を超えない時間実行し、その後急速に冷却する必要があります。
|  | H6 | Material shall be solution annealed at 1100℃ to 1170℃, followed by a rapid cooling in water or air. | 材料は1100℃ ～ 1170℃で溶体化処理し、その後水または空気中で急冷します。
NOTES – SIZE REQUIREMENTS
|  | S1 | For Section I applications, stress values at temperatures of 450℃ and above are permissible but, except for tubular products 75 mm O.D. or less enclosed within the boiler setting, use of these materials at these temperatures is not current practice. | セクション I の用途では、450℃ 以上の温度での応力値が許容されますが、ボイラー設定内に密閉された外径 75 mm 以下の管状製品を除き、これらの材料をこれらの温度で使用することは現在のところ慣例ではありません。
|  | S2 | For Section I applications, stress values at temperatures of 475℃ and above are permissible but, except for tubular products 75 mm O.D. or less enclosed within the boiler setting, use of these materials at these temperatures is not current practice. | セクション I の用途では、475℃ 以上の温度での応力値が許容されますが、ボイラー設定内に密閉された外径 75 mm 以下の管状製品を除き、これらの材料をこれらの温度で使用することは現在のところ慣例ではありません。
|  | S3 | For Section I applications, stress values at temperatures of 550℃ and above are permissible but, except for tubular products 75 mm O.D. or less enclosed within the boiler setting, use of these materials at these temperatures is not current practice. | セクション I の用途では、550℃ 以上の温度での応力値が許容されますが、ボイラー設定内に密閉された外径 75 mm 以下の管状製品を除き、これらの材料をこれらの温度で使用することは現在のところ慣例ではありません。
|  | S4 | For Section I applications, stress values at temperatures of 625℃ and above are permissible but, except for tubular products 75 mm O.D. or less enclosed within the boiler setting, use of these materials at these temperatures is not current practice. | セクション I の用途では、625℃ 以上の温度での応力値が許容されますが、ボイラー設定内に密閉された外径 75 mm 以下の管状製品を除き、これらの材料をこれらの温度で使用することは現在のところ慣例ではありません。
|  | S5 | Material that conforms to Class 10, 11, or 12 is not permitted when the nominal thickness of the material exceeds 19 mm. | クラス 10、11、または 12 に適合する材料は、材料の公称厚さが 19 mm を超える場合は許可されません。
|  | S6 | Material that conforms to Class 10, 11, or 12 is not permitted when the nominal thickness of the material exceeds 32 mm. | クラス 10、11、または 12 に適合する材料は、材料の公称厚さが 32 mm を超える場合は許可されません。
|  | S7 | The maximum thickness of unheat–treated forgings shall not exceed 95 mm. The maximum thickness as–heat–treated may be 100 mm. | 熱処理されていない鍛造品の最大厚さは 95 mm を超えてはなりません。熱処理後の最大厚さは 100 mm です。
|  | S8 | The maximum section thickness shall not exceed 75 mm for double–normalized–and–tempered forgings, or 125 mm for quenched–and–tempered forgings. | 最大断面厚さは、二重焼準焼戻し鍛造品の場合は 75 mm を超えず、焼入れ焼戻し鍛造品の場合は 125 mm を超えてはならない。
|  | S9 | Both DN 200 and larger, and schedule 140 and heavier. | DN 200 以上、スケジュール 140 以上。
|  | S10 | The maximum pipe size shall be DN 100 and the maximum thickness in any pipe size shall be Schedule 80. | 最大パイプサイズは DN 100 とし、どのパイプサイズでも最大厚さは Schedule 80 とします。
|  | S11 | Either DN 200 and larger and less than schedule 140 wall, or less than DN 200 and all wall thicknesses. | DN 200 以上かつスケジュール 140 壁未満、または DN 200 未満かつすべての壁厚。
NOTES – TIME–DEPENDENT PROPERTIES [See General Note (f)]
|  | T1 | Allowable stresses for temperatures of 370℃ and above are values obtained from time–dependent properties. | 370℃以上の温度での許容応力は、時間依存特性から得られる値です。
|  | T2 | Allowable stresses for temperatures of 400℃ and above are values obtained from time–dependent properties. | 400℃以上の温度での許容応力は、時間依存特性から得られる値です。
|  | T3 | Allowable stresses for temperatures of 455℃ and above are values obtained from time–dependent properties. | 455℃以上の温度での許容応力は、時間依存特性から得られる値です。
|  | T4 | Allowable stresses for temperatures of 480℃ and above are values obtained from time–dependent properties. | 480℃以上の温度での許容応力は、時間依存特性から得られる値です。
|  | T5 | Allowable stresses for temperatures of 510℃ and above are values obtained from time–dependent properties. | 510℃以上の温度での許容応力は、時間依存特性から得られる値です。
|  | T6 | Allowable stresses for temperatures of 540℃ and above are values obtained from time–dependent properties. | 540℃以上の温度での許容応力は、時間依存特性から得られる値です。
|  | T7 | Allowable stresses for temperatures of 565℃ and above are values obtained from time–dependent properties. | 565℃以上の温度での許容応力は、時間依存特性から得られる値です。
|  | T8 | Allowable stresses for temperatures of 595℃ and above are values obtained from time–dependent properties. | 595℃以上の温度での許容応力は、時間依存特性から得られる値です。
|  | T9 | Allowable stresses for temperatures of 620℃ and above are values obtained from time–dependent properties. | 620℃以上の温度での許容応力は、時間依存特性から得られる値です。
|  | T10 | Allowable stresses for temperatures of 425℃ and above are values obtained from time–dependent properties. | 425℃以上の温度での許容応力は、時間依存特性から得られる値です。
|  | T11 | Allowable stresses for temperatures of 350℃ and above are values obtained from time–dependent properties. | 350℃以上の温度での許容応力は、時間依存特性から得られる値です。
|  | T12 | Allowable stresses for temperatures of 650℃ and above are values obtained from time–dependent properties. | 650℃以上の温度での許容応力は、時間依存特性から得られる値です。
NOTES – WELDING REQUIREMENTS
|  | W1 | Not for welded construction. | 溶接構造には適していません。
|  | W2 | Not for welded construction in Section III. | セクション III の溶接構造には適用されません。
|  | W3 | Welded. | 溶接しました。
|  | W4 | Nonwelded, or welded if the tensile strength of the Section IX reduced section tension test is not less than 690 MPa. | 非溶接、またはセクションIX縮小断面引張試験の引張強度が690 MPa以上の場合は溶接。
|  | W5 | Welded, with the tensile strength of the Section IX reduced tension test less than 690 MPa but not less than 655 MPa. | 溶接され、セクションIX低減引張試験の引張強度が690 MPa未満だが655 MPa以上である。
|  | W6 | This material may be welded by the resistance technique. | この材料は抵抗技術によって溶接することができます。
|  | W7 | In welded construction for temperatures above 450℃, the weld metal shall have a carbon content of greater than 0.05%. | 450℃を超える温度の溶接構造では、溶接金属の炭素含有量は 0.05% を超えてはなりません。
|  | W8 | Welding and oxygen or other thermal cutting processes are not permitted when carbon content exceeds 0.35% by heat analysis. | 熱分析により炭素含有量が 0.35% を超える場合、溶接および酸素またはその他の熱切断プロセスは許可されません。
|  | W9 | For Section I applications, for pressure retaining welds in 2¼Cr–1Mo materials, other than circumferential butt welds less than or equal to 89 mm in outside diameter, when the design metal temperatures exceed 450℃, the weld metal shall have a carbon content greater than 0.05%. | セクション I の用途では、外径が 89 mm 以下の円周突合せ溶接以外の 2¼Cr-1Mo 材料の圧力保持溶接の場合、設計金属温度が 450℃ を超えるときは、溶接金属の炭素含有量は 0.05% を超えてはなりません。
|  | W10 | For Section III applications, material that conforms to Class 10, 13, 20, 23, 30, 33, 40, 43, 50, or 53 is not permitted for Class 2 and Class 3 construction when a weld efficiency factor of 1.00 is used in accordance with Note W12. | セクション III の用途では、注記 W12 に従って溶接効率係数 1.00 が使用される場合、クラス 10、13、20、23、30、33、40、43、50、または 53 に準拠する材料は、クラス 2 およびクラス 3 の構造には使用できません。
|  | W11 | For Section VIII applications, Section IX, QW–250 Variables QW–404.12, QW–406.3, QW–407.2, and QW–409.1 shall also apply to this material. These variables shall be applied in accordance with the rules for welding of Part UF. | セクション VIII の用途では、セクション IX、QW–250 変数 QW–404.12、QW–406.3、QW–407.2、および QW–409.1 もこの材料に適用されます。これらの変数は、パート UF の溶接規則に従って適用されます。
|  | W12 | These S values do not include a longitudinal weld efficiency factor. For Section III applications, for materials welded without filler metal, ultrasonic examination, radiographic examination, or eddy current examination, in accordance with NC–2550, shall provide a longitudinal weld efficiency factor of 1.00. Materials welded with filler metal meeting the requirements of NC–2560 shall receive a longitudinal weld efficiency factor of 1.00. Other longitudinal weld efficiency factors shall be in accordance with the following: (a) for single butt weld, with filler metal, 0.80 (b) for single or double butt weld, without filler metal, 0.85 (c) for double butt weld, with filler metal, 0.90 (d) for single or double butt weld, with radiography, 1.00 | これらの S 値には、縦方向の溶接効率係数は含まれません。セクション III の用途では、フィラー メタルなしで溶接された材料については、NC–2550 に従って超音波検査、放射線検査、または渦電流検査を実施し、縦方向の溶接効率係数を 1.00 とする必要があります。NC–2560 の要件を満たすフィラー メタルを使用して溶接された材料には、縦方向の溶接効率係数 1.00 が適用されます。その他の縦方向の溶接効率係数は、次のとおりです。(a) フィラー メタルを使用したシングル バット溶接の場合、0.80 (b) フィラー メタルを使用しないシングルまたはダブル バット溶接の場合、0.85 (c) フィラー メタルを使用したダブル バット溶接の場合、0.90 (d) 放射線検査を使用したシングルまたはダブル バット溶接の場合、1.00
|  | W13 | For Section I applications, electric resistance and autogenous welded tubing may be used with these stresses, provided the following additional restrictions and requirements are met: (a) The tubing shall be used for boiler, waterwall, superheater, and economizer tubes that are enclosed within the setting. (b) The maximum outside diameter shall be 89 mm. (c) The weld seam of each tube shall be subjected to an angle beam ultrasonic inspection per SA–450/SA–1016M. (d) A complete volumetric inspection of the entire length of each tube shall be performed in accordance with SA–450/SA–1016M. (e) Material test reports shall be supplied. | セクション I の用途では、以下の追加の制限と要件が満たされている場合、これらの応力で電気抵抗および自溶溶接チューブを使用できます。(a) チューブは、設定内に囲まれたボイラー、ウォーターウォール、過熱器、およびエコノマイザチューブに使用する必要があります。(b) 最大外径は 89 mm である必要があります。(c) 各チューブの溶接継ぎ目は、SA–450/SA–1016M に従って斜角超音波検査を受ける必要があります。(d) 各チューブの全長の完全な容積検査は、SA–450/SA–1016M に従って実行する必要があります。(e) 材料試験レポートを提供する必要があります。
|  | W14 | These S values do not include a weld factor. For Section VIII, Division 1, and Section XII applications using welds made without filler metal, the tabulated tensile stress values shall be multiplied by 0.85. For welds made with filler metal, consult UW–12 for Section VIII, Division 1, or TW–130.4 for Section XII, as applicable. | これらの S 値には溶接係数は含まれません。フィラー メタルを使用せずに溶接を行うセクション VIII、ディビジョン 1、およびセクション XII のアプリケーションの場合、表の引張応力値に 0.85 を掛ける必要があります。フィラー メタルを使用して行う溶接の場合は、セクション VIII、ディビジョン 1 については UW–12、セクション XII については TW–130.4 を参照してください。
|  | W15 | The Nondestructive Electric Test requirements of SA–53 Type E pipe are required for all sizes. The pipe shall be additionally marked "NDE" and so noted on the material specification. | SA–53 タイプ E パイプの非破壊電気試験要件は、すべてのサイズに必要です。パイプには「NDE」というマークを追加し、材料仕様にその旨を記載する必要があります。

## Notes-1A
GENERAL NOTES
|  | (a) | The following abbreviations are used: Norm. rld., Normalized rolled; NT, Normalized and tempered; QT, Quenched and tempered; Smls., Seamless; and Wld., Welded. | 以下の略語が使用されます: Norm. rld.、正規化圧延、NT、正規化および焼き戻し、QT、焼き入れおよび焼き戻し、Smls.、シームレス、および Wld.、溶接。
|  | (b) | The stress values in this Table may be interpolated to determine values for intermediate temperatures. The values at intermediate temperatures shall be rounded to the same number of decimal places as the value at the higher temperature between which values are being interpolated. The rounding rule is: when the next digit beyond the last place to be retained is less than 5, retain unchanged the digit in the last place retained; when the digit next beyond the last place to be retained is 5 or greater, increase by 1 the digit in the last place retained. | この表の応力値は、中間温度の値を決定するために補間することができます。中間温度の値は、補間される値の間の高温の値と同じ小数点以下の桁数に丸められます。丸めルールは次のとおりです。保持する最後の桁の次の桁が 5 未満の場合は、保持する最後の桁の桁をそのまま保持します。保持する最後の桁の次の桁が 5 以上の場合は、保持する最後の桁の桁を 1 増やします。
|  | (c) | The properties of steels are influenced by the processing history, heat treatment, melting practice, and level of residual elements. See Nonmandatory Appendix A for more information. | 鋼の特性は、加工履歴、熱処理、溶解方法、残留元素のレベルによって影響を受けます。詳細については、任意付録 A を参照してください。
|  | (d) | Where a size limit appears in the Size/Thickness column, the limit applies to the dimension appropriate to the product form: wall thickness of tubing, pipe, pipe fittings, and hollow forgings; thickness of plate, flat bar and forgings, and polygonal bar; diameter of solid bar and bolting; and thickest cross–section of other pressure parts, e.g., castings and forgings. | サイズ/厚さの列にサイズ制限が記載されている場合、その制限は製品形態に該当する寸法に適用されます。チューブ、パイプ、パイプ継手、中空鍛造品の壁厚、プレート、平鋼、鍛造品、多角形鋼の厚さ、中実鋼とボルトの直径、その他の圧力部品（鋳物、鍛造品など）の最も厚い断面などです。
|  | (e) | Stress values for 40℃ are applicable for colder temperatures when the toughness requirements of Section III, VIII, or XII are met. | セクション III、VIII、または XII の靭性要件が満たされている場合、40℃ の応力値はより低い温度に適用されます。
|  | (f) | An alternative typeface is used for stress values obtained from time–dependent properties (see Notes T1 through T12). | 時間依存特性から得られた応力値には、別の書体が使用されます (注 T1 から T12 を参照)。
|  | (g) | Where specifications, grades, classes, and types are listed in this Table, and where the material specification in Section II, Part A or Part B is a dual–unit specification (e.g., SA–516/SA–516M), the values listed in this Table shall be applicable to either the customary U.S. version of the material specification or the SI units version of the material specification. For example, the values listed for SA–516 Grade 70 shall be used when SA–516M Grade 485 is used in construction. | この表に仕様、等級、クラス、およびタイプが記載されており、セクション II、パート A、またはパート B の材料仕様が二重単位仕様 (例: SA–516/SA–516M) である場合、この表に記載されている値は、慣例的な米国バージョンの材料仕様または SI 単位バージョンの材料仕様のいずれかに適用されます。たとえば、SA–516 グレード 70 にリストされている値は、SA–516M グレード 485 が建設に使用されるときに使用されます。
NOTES – GENERAL REQUIREMENTS
|  | G1 | To these stress values a casting quality factor as specified in PG–25 of Section I; UG–24 of Section VIII, Division 1; or TM–190 of Section XII shall be applied. | これらの応力値には、セクション I の PG-25、セクション VIII、ディビジョン 1 の UG-24、またはセクション XII の TM-190 に指定されている鋳造品質係数が適用されます。
|  | G2 | These stress values include a joint efficiency factor of 0.60. | これらの応力値には、ジョイント効率係数 0.60 が含まれます。
|  | G3 | These stress values include a joint efficiency factor of 0.85. | これらの応力値には、ジョイント効率係数 0.85 が含まれます。
|  | G4 | For Section I applications, these stresses apply when used for boiler, water wall, superheater, and economizer tubes that are enclosed within a setting. A joint efficiency factor of 0.85 is included in values above 450℃. | セクション I の用途では、これらの応力は、設定内に密閉されたボイラー、ウォーターウォール、過熱器、およびエコノマイザ チューブに使用する場合に適用されます。450℃ を超える値には、ジョイント効率係数 0.85 が含まれます。
|  | G5 | Due to the relatively low yield strength of these materials, these higher stress values were established at temperatures where the short–time tensile properties govern to permit the use of these alloys where slightly greater deformation is acceptable. The stress values in this range exceed 66⅔% but do not exceed 90% of the yield strength at temperature. Use of these stresses may result in dimensional changes due to permanent strain. These stress values are not recommended for the flanges of gasketed joints or other applications where slight amounts of distortion can cause leakage or malfunction. For Section III applications, Table Y–2 lists multiplying factors that, when applied to the yield strength values shown in Table Y–1, will give allowable stress values that will result in lower levels of permanent strain. | これらの材料の降伏強度が比較的低いため、これらの合金を多少の大きな変形が許容される用途に使用できるように、短時間の引張特性が支配する温度で、これらの高い応力値が確立されました。この範囲の応力値は、温度における降伏強度の 66⅔% を超えますが、90% を超えることはありません。これらの応力を使用すると、永久ひずみによる寸法変化が生じる可能性があります。これらの応力値は、ガスケット接合部のフランジや、わずかな歪みでも漏れや故障の原因となるその他の用途には推奨されません。セクション III の用途については、表 Y–2 に、表 Y–1 に示す降伏強度に適用すると、永久ひずみのレベルが低くなる許容応力値が得られる乗数を示します。
|  | G6 | Creep–fatigue, thermal ratcheting, and environmental effects are increasingly significant failure modes at temperatures in excess of 825℃ and shall be considered in the design. | クリープ疲労、熱ラチェット、環境の影響は、825℃ を超える温度ではますます重大な故障モードとなり、設計時に考慮する必要があります。
|  | G7 | For Section VIII applications, these stress values are based on expected minimum values of 310 MPa tensile strength and yield strength of 140 MPa resulting from loss of strength due to thermal treatment required for the glass coating operation. UG–85 does not apply. | セクション VIII の用途の場合、これらの応力値は、ガラスコーティング操作に必要な熱処理による強度低下の結果として予想される最小値 310 MPa の引張強度と降伏強度 140 MPa に基づいています。UG–85 は適用されません。
|  | G8 | These stress values are established from a consideration of strength only and will be satisfactory for average service. For bolted joints where freedom from leakage over a long period of time without retightening is required, lower stress values may be necessary as determined from the flexibility of the flange and bolts and corresponding relaxation properties. | これらの応力値は強度のみを考慮して設定されたもので、平均的な使用には十分です。長期間にわたって締め直しをせずに漏れがないことが必要なボルト接合部の場合、フランジとボルトの柔軟性とそれに伴う緩和特性から判断して、より低い応力値が必要になる場合があります。
|  | G9 | For Section III applications, the use of these materials shall be limited to materials for tanks covered in Subsections NC and ND, component supports, and for nonpressure–retaining attachments (NC/ND–2190). | セクション III の用途の場合、これらの材料の使用は、サブセクション NC および ND でカバーされるタンク、コンポーネント サポート、および非圧力保持アタッチメント (NC/ND–2190) の材料に限定されます。
|  | G10 | Upon prolonged exposure to temperatures above 425℃, the carbide phase of carbon steel may be converted to graphite. See Nonmandatory Appendix A, A–201 and A–202. | 425℃ を超える温度に長時間さらされると、炭素鋼の炭化物相がグラファイトに変化することがあります。任意付録 A、A–201 および A–202 を参照してください。
|  | G11 | Upon prolonged exposure to temperatures above 475℃, the carbide phase of carbon–molybdenum steel may be converted to graphite. See Nonmandatory Appendix A, A–201 and A–202. | 475℃ を超える温度に長時間さらされると、炭素モリブデン鋼の炭化物相がグラファイトに変化することがあります。任意付録 A、A–201 および A–202 を参照してください。
|  | G12 | At temperatures above 550℃, these stress values apply only when the carbon is 0.04% or higher on heat analysis. | 550℃を超える温度では、これらの応力値は熱分析で炭素が 0.04% 以上である場合にのみ適用されます。
|  | G13 | These stress values at 575℃ and above shall be used only when the grain size is ASTM No. 6 or coarser. | 575℃以上でのこれらの応力値は、粒径が ASTM No. 6 以上の場合にのみ使用されます。
|  | G14 | These stress values shall be used when the grain size is not determined or is determined to be finer than ASTM No. 6. | これらの応力値は、粒径が決定されていない場合、または ASTM No. 6 よりも細かいと決定された場合に使用されます。
|  | G15 | For Section I applications, use is limited to stays as defined in PG–13 except as permitted by PG–11. | セクション I のアプリケーションの場合、PG–11 で許可されている場合を除き、使用は PG–13 で定義されている滞在に限定されます。
|  | G16 | For Section III Class 3 applications, these S values do not include a casting quality factor. Statically and centrifugally cast products meeting the requirements of NC–2570 shall receive a casting quality factor of 1.00. | セクション III クラス 3 アプリケーションの場合、これらの S 値には鋳造品質係数は含まれません。NC-2570 の要件を満たす静的および遠心鋳造製品の鋳造品質係数は 1.00 になります。
|  | G17 | For Section III Class 3 applications, statically and centrifugally cast products meeting the requirements of NC–2571(a) and (b), and cast pipe fittings, pumps, and valves with inlet piping connections of DN 50 and less, shall receive a casting quality factor of 1.00. Other casting quality factors shall be in accordance with the following: (a) for visual examination, 0.80 (b) for magnetic particle examination, 0.85 (c) for liquid penetrant examination, 0.85 (d) for radiography, 1.00 (e) for ultrasonic examination, 1.00 (f) for magnetic particle or liquid penetrant plus ultrasonic examination or radiography, 1.00 | セクション III クラス 3 の用途では、NC–2571(a) および (b) の要件を満たす静的および遠心鋳造製品、および入口配管接続が DN 50 以下の鋳造パイプ継手、ポンプ、およびバルブには、鋳造品質係数 1.00 が適用されます。その他の鋳造品質係数は、次のとおりです。(a) 目視検査の場合、0.80 (b) 磁性粒子検査の場合、0.85 (c) 浸透探傷検査の場合、0.85 (d) 放射線検査の場合、1.00 (e) 超音波検査の場合、1.00 (f) 磁性粒子または浸透探傷検査と超音波検査または放射線検査の組み合わせの場合、1.00
|  | G18 | See Table Y–1 for yield strength values as a function of thickness over this range. Allowable stresses are independent of yield strength in this thickness range. | この範囲の厚さの関数としての降伏強度の値については、表 Y–1 を参照してください。この厚さの範囲では、許容応力は降伏強度とは無関係です。
|  | G19 | This steel may be expected to develop embrittlement after service at moderately elevated temperature. See Nonmandatory Appendix A, A–207 and A–208. | この鋼は、中程度の高温での使用後に脆化を起こすことが予想されます。任意付録 A、A–207 および A–208 を参照してください。
|  | G20 | These stresses are based on weld metal properties. | これらの応力は溶接金属の特性に基づいています。
|  | G21 | For Section I, use is limited to PEB–5.3. See PG–5.5 for cautionary note. | セクション I では、使用は PEB–5.3 に限定されます。注意事項については PG–5.5 を参照してください。
|  | G22 | For Section I applications, use of external pressure charts for material in the form of bar stock is permitted for stiffening rings only. | セクション I のアプリケーションでは、棒材の形態の材料の外部圧力チャートの使用は、補強リングに対してのみ許可されます。
|  | G23 | For temperatures above the maximum temperature shown on the external pressure chart for this material, Figure CS–2 may be used for the design using this material. | この材料の外部圧力チャートに示されている最高温度を超える温度の場合、この材料を使用した設計には図 CS–2 を使用できます。
|  | G24 | A factor of 0.85 has been applied in arriving at the maximum allowable stress values in tension for this material. Divide tabulated values by 0.85 for maximum allowable longitudinal tensile stress. | この材料の最大許容引張応力値を求めるために、係数 0.85 が適用されています。最大許容縦方向引張応力を求めるには、表の値を 0.85 で割ります。
|  | G25 | For Section III applications, for both Class 2 and Class 3, the completed vessel after final heat treatment shall be examined by the ultrasonic method in accordance with NB–2542 except that angle beam examination in both the circumferential and the axial directions may be performed in lieu of the straight beam examination in the axial direction. The tensile strength shall not exceed 860 MPa. | セクション III のアプリケーションでは、クラス 2 とクラス 3 の両方について、最終熱処理後の完成した容器は、軸方向の直角ビーム検査の代わりに円周方向と軸方向の両方向の斜角ビーム検査を実行することを除き、NB-2542 に従って超音波法で検査される必要があります。引張強度は 860 MPa を超えてはなりません。
|  | G26 | Material that conforms to Class 10, 11, or 12 is not permitted. | クラス 10、11、または 12 に準拠する材料は許可されません。
|  | G27 | Material that conforms to Class 11 or 12 is not permitted. | クラス 11 または 12 に準拠する材料は許可されません。
|  | G28 | Supplementary Requirement S15 of SA–781, Alternate Mechanical Test Coupons and Specimen Locations for Castings, is mandatory. | SA–781 の補足要件 S15「鋳造品の代替機械試験クーポンと試験片位置」は必須です。
|  | G29 | For Section III applications, impact testing in accordance with the requirements of NC–2300 is required for Class 2 components and in accordance with ND–2300 for Class 3 components. | セクション III アプリケーションの場合、クラス 2 コンポーネントについては NC–2300 の要件に準拠した衝撃テストが必要であり、クラス 3 コンポーネントについては ND–2300 に準拠した衝撃テストが必要です。
|  | G30 | These stresses apply to all product forms (C, H, and P) as defined in SA/EN 10028–7. | これらの応力は、SA/EN 10028–7 で定義されているすべての製品形態 (C、H、および P) に適用されます。
|  | G31 | The allowable stress value given for 250℃ can be used up to the temperature of 260℃. | 250℃ で指定された許容応力値は、260℃の温度まで使用できます。
|  | G32 | The allowable stress value given for 200℃ can be used up to the temperature of 204℃. | 200℃ で指定された許容応力値は、204℃の温度まで使用できます。
| -23 | G33 | The allowable stress value at 65℃ shall be used at 66℃. | 65℃での許容応力値は66℃でも適用されます。
NOTES – HEAT TREATMENT REQUIREMENTS
|  | H1 | For temperatures above 550℃, these stress values may be used only if the material is heat treated by heating to the minimum temperature specified in the material specification, but not lower than 1040℃, and quenching in water or rapidly cooling by other means. | 550℃ を超える温度の場合、これらの応力値は、材料仕様で指定された最低温度（1040℃ 以上）まで加熱し、水中で急冷するか、または他の手段で急速に冷却することによって材料を熱処理した場合にのみ使用できます。
|  | H2 | For temperatures above 550℃, these stress values may be used only if the material is heat treated by heating to a minimum temperature of 1095℃, and quenching in water or rapidly cooling by other means. | 550℃ を超える温度の場合、これらの応力値は、材料が最低温度 1095℃ に加熱され、水中で急冷されるか、または他の手段で急速に冷却されることによって熱処理される場合にのみ使用できます。
|  | H3 | Quenched and tempered at 650℃. | 650℃で焼入れ、焼戻し。
|  | H4 | Solution treated and quenched. | 溶体化処理および急冷済み。
|  | H5 | For Section III applications, if heat treatment is performed after forming or fabrication, it shall be performed at 825℃ to 1000℃ for a period of time not to exceed 10 min at temperature, followed by rapid cooling. | セクション III の用途では、成形または加工後に熱処理が行われる場合、825℃～1000℃ の温度で 10 分を超えない時間実行し、その後急速に冷却する必要があります。
|  | H6 | Material shall be solution annealed at 1100℃ to 1170℃, followed by a rapid cooling in water or air. | 材料は1100℃ ～ 1170℃で溶体化処理し、その後水または空気中で急冷します。
NOTES – SIZE REQUIREMENTS
|  | S1 | For Section I applications, stress values at temperatures of 450℃ and above are permissible but, except for tubular products 75 mm O.D. or less enclosed within the boiler setting, use of these materials at these temperatures is not current practice. | セクション I の用途では、450℃ 以上の温度での応力値が許容されますが、ボイラー設定内に密閉された外径 75 mm 以下の管状製品を除き、これらの材料をこれらの温度で使用することは現在のところ慣例ではありません。
|  | S2 | For Section I applications, stress values at temperatures of 475℃ and above are permissible but, except for tubular products 75 mm O.D. or less enclosed within the boiler setting, use of these materials at these temperatures is not current practice. | セクション I の用途では、475℃ 以上の温度での応力値が許容されますが、ボイラー設定内に密閉された外径 75 mm 以下の管状製品を除き、これらの材料をこれらの温度で使用することは現在のところ慣例ではありません。
|  | S3 | For Section I applications, stress values at temperatures of 550℃ and above are permissible but, except for tubular products 75 mm O.D. or less enclosed within the boiler setting, use of these materials at these temperatures is not current practice. | セクション I の用途では、550℃ 以上の温度での応力値が許容されますが、ボイラー設定内に密閉された外径 75 mm 以下の管状製品を除き、これらの材料をこれらの温度で使用することは現在のところ慣例ではありません。
|  | S4 | For Section I applications, stress values at temperatures of 625℃ and above are permissible but, except for tubular products 75 mm O.D. or less enclosed within the boiler setting, use of these materials at these temperatures is not current practice. | セクション I の用途では、625℃ 以上の温度での応力値が許容されますが、ボイラー設定内に密閉された外径 75 mm 以下の管状製品を除き、これらの材料をこれらの温度で使用することは現在のところ慣例ではありません。
|  | S5 | Material that conforms to Class 10, 11, or 12 is not permitted when the nominal thickness of the material exceeds 19 mm. | クラス 10、11、または 12 に適合する材料は、材料の公称厚さが 19 mm を超える場合は許可されません。
|  | S6 | Material that conforms to Class 10, 11, or 12 is not permitted when the nominal thickness of the material exceeds 32 mm. | クラス 10、11、または 12 に適合する材料は、材料の公称厚さが 32 mm を超える場合は許可されません。
|  | S7 | The maximum thickness of unheat–treated forgings shall not exceed 95 mm. The maximum thickness as–heat–treated may be 100 mm. | 熱処理されていない鍛造品の最大厚さは 95 mm を超えてはなりません。熱処理後の最大厚さは 100 mm です。
|  | S8 | The maximum section thickness shall not exceed 75 mm for double–normalized–and–tempered forgings, or 125 mm for quenched–and–tempered forgings. | 最大断面厚さは、二重焼準焼戻し鍛造品の場合は 75 mm を超えず、焼入れ焼戻し鍛造品の場合は 125 mm を超えてはならない。
|  | S9 | Both DN 200 and larger, and schedule 140 and heavier. | DN 200 以上、スケジュール 140 以上。
|  | S10 | The maximum pipe size shall be DN 100 and the maximum thickness in any pipe size shall be Schedule 80. | 最大パイプサイズは DN 100 とし、どのパイプサイズでも最大厚さは Schedule 80 とします。
|  | S11 | Either DN 200 and larger and less than schedule 140 wall, or less than DN 200 and all wall thicknesses. | DN 200 以上かつスケジュール 140 壁未満、または DN 200 未満かつすべての壁厚。
NOTES – TIME–DEPENDENT PROPERTIES [See General Note (f)]
|  | T1 | Allowable stresses for temperatures of 370℃ and above are values obtained from time–dependent properties. | 370℃以上の温度での許容応力は、時間依存特性から得られる値です。
|  | T2 | Allowable stresses for temperatures of 400℃ and above are values obtained from time–dependent properties. | 400℃以上の温度での許容応力は、時間依存特性から得られる値です。
|  | T3 | Allowable stresses for temperatures of 455℃ and above are values obtained from time–dependent properties. | 455℃以上の温度での許容応力は、時間依存特性から得られる値です。
|  | T4 | Allowable stresses for temperatures of 480℃ and above are values obtained from time–dependent properties. | 480℃以上の温度での許容応力は、時間依存特性から得られる値です。
|  | T5 | Allowable stresses for temperatures of 510℃ and above are values obtained from time–dependent properties. | 510℃以上の温度での許容応力は、時間依存特性から得られる値です。
|  | T6 | Allowable stresses for temperatures of 540℃ and above are values obtained from time–dependent properties. | 540℃以上の温度での許容応力は、時間依存特性から得られる値です。
|  | T7 | Allowable stresses for temperatures of 565℃ and above are values obtained from time–dependent properties. | 565℃以上の温度での許容応力は、時間依存特性から得られる値です。
|  | T8 | Allowable stresses for temperatures of 595℃ and above are values obtained from time–dependent properties. | 595℃以上の温度での許容応力は、時間依存特性から得られる値です。
|  | T9 | Allowable stresses for temperatures of 620℃ and above are values obtained from time–dependent properties. | 620℃以上の温度での許容応力は、時間依存特性から得られる値です。
|  | T10 | Allowable stresses for temperatures of 425℃ and above are values obtained from time–dependent properties. | 425℃以上の温度での許容応力は、時間依存特性から得られる値です。
|  | T11 | Allowable stresses for temperatures of 350℃ and above are values obtained from time–dependent properties. | 350℃以上の温度での許容応力は、時間依存特性から得られる値です。
|  | T12 | Allowable stresses for temperatures of 650℃ and above are values obtained from time–dependent properties. | 650℃以上の温度での許容応力は、時間依存特性から得られる値です。
NOTES – WELDING REQUIREMENTS
|  | W1 | Not for welded construction. | 溶接構造には適していません。
|  | W2 | Not for welded construction in Section III. | セクション III の溶接構造には適用されません。
|  | W3 | Welded. | 溶接しました。
|  | W4 | Nonwelded, or welded if the tensile strength of the Section IX reduced section tension test is not less than 690 MPa. | 非溶接、またはセクションIX縮小断面引張試験の引張強度が690 MPa以上の場合は溶接。
|  | W5 | Welded, with the tensile strength of the Section IX reduced tension test less than 690 MPa but not less than 655 MPa. | 溶接され、セクションIX低減引張試験の引張強度が690 MPa未満だが655 MPa以上である。
|  | W6 | This material may be welded by the resistance technique. | この材料は抵抗技術によって溶接することができます。
|  | W7 | In welded construction for temperatures above 450℃, the weld metal shall have a carbon content of greater than 0.05%. | 450℃を超える温度の溶接構造では、溶接金属の炭素含有量は 0.05% を超えてはなりません。
|  | W8 | Welding and oxygen or other thermal cutting processes are not permitted when carbon content exceeds 0.35% by heat analysis. | 熱分析により炭素含有量が 0.35% を超える場合、溶接および酸素またはその他の熱切断プロセスは許可されません。
|  | W9 | For Section I applications, for pressure retaining welds in 2¼Cr–1Mo materials, other than circumferential butt welds less than or equal to 89 mm in outside diameter, when the design metal temperatures exceed 450℃, the weld metal shall have a carbon content greater than 0.05%. | セクション I の用途では、外径が 89 mm 以下の円周突合せ溶接以外の 2¼Cr-1Mo 材料の圧力保持溶接の場合、設計金属温度が 450℃ を超えるときは、溶接金属の炭素含有量は 0.05% を超えてはなりません。
|  | W10 | For Section III applications, material that conforms to Class 10, 13, 20, 23, 30, 33, 40, 43, 50, or 53 is not permitted for Class 2 and Class 3 construction when a weld efficiency factor of 1.00 is used in accordance with Note W12. | セクション III の用途では、注記 W12 に従って溶接効率係数 1.00 が使用される場合、クラス 10、13、20、23、30、33、40、43、50、または 53 に準拠する材料は、クラス 2 およびクラス 3 の構造には使用できません。
|  | W11 | For Section VIII applications, Section IX, QW–250 Variables QW–404.12, QW–406.3, QW–407.2, and QW–409.1 shall also apply to this material. These variables shall be applied in accordance with the rules for welding of Part UF. | セクション VIII の用途では、セクション IX、QW–250 変数 QW–404.12、QW–406.3、QW–407.2、および QW–409.1 もこの材料に適用されます。これらの変数は、パート UF の溶接規則に従って適用されます。
|  | W12 | These S values do not include a longitudinal weld efficiency factor. For Section III applications, for materials welded without filler metal, ultrasonic examination, radiographic examination, or eddy current examination, in accordance with NC–2550, shall provide a longitudinal weld efficiency factor of 1.00. Materials welded with filler metal meeting the requirements of NC–2560 shall receive a longitudinal weld efficiency factor of 1.00. Other longitudinal weld efficiency factors shall be in accordance with the following: (a) for single butt weld, with filler metal, 0.80 (b) for single or double butt weld, without filler metal, 0.85 (c) for double butt weld, with filler metal, 0.90 (d) for single or double butt weld, with radiography, 1.00 | これらの S 値には、縦方向の溶接効率係数は含まれません。セクション III の用途では、フィラー メタルなしで溶接された材料については、NC–2550 に従って超音波検査、放射線検査、または渦電流検査を実施し、縦方向の溶接効率係数を 1.00 とする必要があります。NC–2560 の要件を満たすフィラー メタルを使用して溶接された材料には、縦方向の溶接効率係数 1.00 が適用されます。その他の縦方向の溶接効率係数は、次のとおりです。(a) フィラー メタルを使用したシングル バット溶接の場合、0.80 (b) フィラー メタルを使用しないシングルまたはダブル バット溶接の場合、0.85 (c) フィラー メタルを使用したダブル バット溶接の場合、0.90 (d) 放射線検査を使用したシングルまたはダブル バット溶接の場合、1.00
|  | W13 | For Section I applications, electric resistance and autogenous welded tubing may be used with these stresses, provided the following additional restrictions and requirements are met: (a) The tubing shall be used for boiler, waterwall, superheater, and economizer tubes that are enclosed within the setting. (b) The maximum outside diameter shall be 89 mm. (c) The weld seam of each tube shall be subjected to an angle beam ultrasonic inspection per SA–450/SA–1016M. (d) A complete volumetric inspection of the entire length of each tube shall be performed in accordance with SA–450/SA–1016M. (e) Material test reports shall be supplied. | セクション I の用途では、以下の追加の制限と要件が満たされている場合、これらの応力で電気抵抗および自溶溶接チューブを使用できます。(a) チューブは、設定内に囲まれたボイラー、ウォーターウォール、過熱器、およびエコノマイザチューブに使用する必要があります。(b) 最大外径は 89 mm である必要があります。(c) 各チューブの溶接継ぎ目は、SA–450/SA–1016M に従って斜角超音波検査を受ける必要があります。(d) 各チューブの全長の完全な容積検査は、SA–450/SA–1016M に従って実行する必要があります。(e) 材料試験レポートを提供する必要があります。
|  | W14 | These S values do not include a weld factor. For Section VIII, Division 1, and Section XII applications using welds made without filler metal, the tabulated tensile stress values shall be multiplied by 0.85. For welds made with filler metal, consult UW–12 for Section VIII, Division 1, or TW–130.4 for Section XII, as applicable. | これらの S 値には溶接係数は含まれません。フィラー メタルを使用せずに溶接を行うセクション VIII、ディビジョン 1、およびセクション XII のアプリケーションの場合、表の引張応力値に 0.85 を掛ける必要があります。フィラー メタルを使用して行う溶接の場合は、セクション VIII、ディビジョン 1 については UW–12、セクション XII については TW–130.4 を参照してください。
|  | W15 | The Nondestructive Electric Test requirements of SA–53 Type E pipe are required for all sizes. The pipe shall be additionally marked "NDE" and so noted on the material specification. | SA–53 タイプ E パイプの非破壊電気試験要件は、すべてのサイズに必要です。パイプには「NDE」というマークを追加し、材料仕様にその旨を記載する必要があります。

## Notes-4
GENERAL NOTES
| (a) | The stress values for bolting materials given in this Table do not exceed the lesser of one–third of the specified minimum yield strength or one–third of the yield strength at temperature, with credit granted for the enhancement of properties produced by heat treatment. They are intended for Section VIII, Division 2 use where flanges are designed in accordance with the rules of Part 5 and Annex 5.F when the bolting requirements are determined in accordance with 5.7.1 and 5.7.2. They are intended for Section III use in the design equations. For allowable values of actual preload and service stresses, see Section III, Subsection NB, NB–3230 and Section III Appendices, Nonmandatory Appendix E. | この表に示されているボルト材料の応力値は、指定された最小降伏強度の 1/3 または温度における降伏強度の 1/3 のいずれか小さい方を超えず、熱処理によって特性が向上することが考慮されています。これらは、ボルト要件が 5.7.1 および 5.7.2 に従って決定され、フランジがパート 5 および付録 5.F の規則に従って設計されている場合のセクション VIII、ディビジョン 2 での使用を意図しています。これらは、設計方程式でセクション III で使用することを意図しています。実際の予荷重および使用応力の許容値については、セクション III、サブセクション NB、NB–3230、およびセクション III 付録、非必須付録 E を参照してください。
| (b) | Stress values for 40°C are applicable for colder temperatures when toughness requirements of Section III or Section VIII are met. | セクション III またはセクション VIII の靭性要件が満たされている場合、40°C の応力値はより低い温度に適用されます。
| (c) | The following abbreviations are used: CD, Cold drawn; precip., precipitation; rel., relieved; Sol., Solution; str., stress; and treat., treated. | 以下の略語が使用されます: CD、Cold Drawn、precip.、precipitation、rel.、relief、Sol.、Solution、str.、stress、および treat.、treat。
| (d) | Where specifications, grades, classes, and types are listed in this Table, and where the material specification in Section II, Part A or Part B is a dual–unit specification (e.g., SA–193/SA–193M), the values listed in this Table shall be applicable to either the customary U.S. version of the material specification or the SI units version of the material specification. For example, the values listed for SA–193 Grade B6 shall be used when SA–193M Grade B6 is used in construction. | この表に仕様、等級、クラス、およびタイプが記載されており、セクション II、パート A、またはパート B の材料仕様が二重単位仕様 (例: SA–193/SA–193M) である場合、この表に記載されている値は、慣例的な米国バージョンの材料仕様または SI 単位バージョンの材料仕様のいずれかに適用されます。たとえば、SA–193 グレード B6 にリストされている値は、SA–193M グレード B6 が建設に使用されるときに使用されます。
| (e) | The values in this Table may be interpolated to determine values for intermediate temperatures. The values at intermediate temperatures shall be rounded to the same number of decimal places as the value at the higher temperature between which values are being interpolated. The rounding rule is: when the next digit beyond the last place to be retained is less than 5, retain unchanged the digit in the last place retained; when the digit next beyond the last place to be retained is 5 or greater, increase by 1 the digit in the last place retained. | この表の値は、中間温度の値を決定するために補間することができます。中間温度の値は、補間される値の間の高温の値と同じ小数点以下の桁数に丸められます。丸めルールは次のとおりです。保持する最後の桁の次の桁が 5 未満の場合は、保持する最後の桁の桁を変更せずに保持します。保持する最後の桁の次の桁が 5 以上の場合は、保持する最後の桁の桁を 1 増やします。
| (f) | The properties of steels are influenced by the processing history, heat treatment, melting practice, and level of residual elements. See Nonmandatory Appendix A for more information. | 鋼の特性は、加工履歴、熱処理、溶解方法、残留元素のレベルによって影響を受けます。詳細については、任意付録 A を参照してください。
| (g) | Where a size limit appears in the Size/Thickness column, the limit applies to the dimension appropriate to the product form: wall thickness of tubing, pipe, pipe fittings, and hollow forgings; thickness of plate, flat bar and forgings, and polygonal bar; diameter of solid bar and bolting; and thickest cross–section of other pressure parts, e.g., castings and forgings. | サイズ/厚さの列にサイズ制限が記載されている場合、その制限は製品形態に該当する寸法に適用されます。チューブ、パイプ、パイプ継手、中空鍛造品の壁厚、プレート、平鋼、鍛造品、多角形鋼の厚さ、中実鋼とボルトの直径、その他の圧力部品（鋳物、鍛造品など）の最も厚い断面などです。
NOTES – GENERAL REQUIREMENTS
| G1 | Stress values may result in relaxation of the bolting materials after prolonged service at temperatures of 250°C and higher, and the designer is to investigate the effect of this relaxation on the application. | 250℃以上の温度で長期間使用すると、応力値によってボルト材料が緩む可能性があり、設計者はこの緩みがアプリケーションに与える影響を調査する必要があります。
| G2 | This material has reduced toughness at room temperature after exposure for about 5000 h at 325°C and after shorter exposure above 350°C. | この材料は、325℃で約 5000 時間曝露した後、および 350℃を超える温度で短時間曝露した後、室温での靭性が低下します。
| G3 | Stress values may result in relaxation of the bolting materials after prolonged service at temperatures of 325°C and higher, and the designer is to investigate the effect of this relaxation on the application. | 325℃以上の温度で長期間使用すると、応力値によってボルト材料が緩む可能性があり、設計者はこの緩みがアプリケーションに与える影響を調査する必要があります。
| G4 | Stress values may result in relaxation of the bolting materials after prolonged service at temperatures of 375°C and higher, and the designer is to investigate the effect of this relaxation on the application. | 375℃以上の温度で長期間使用すると、応力値によってボルト材料が緩む可能性があり、設計者はこの緩みがアプリケーションに与える影響を調査する必要があります。